## VLXD4
Nhóm sản phẩm vật liệu kính
Nhấn vào tên các loại sản phẩm VLXD để tìm kiếm thông tin
(1) Kính kiểm soát nhiệt
(2) Kính low-e
(3) Kính hộp
Ghi chú: Nhấn biểu tượng để trở về phần danh mục các loại sản phẩm VLXD
No. | Chủng loại sản phẩm | Nhà sản xuất/Nhà phân phối | Ký hiệu sản phẩm | Mã số xuất khẩu, nhập khẩu của sản phẩm (HS) | Tiêu chuẩn sản phẩm | Số lớp kính | Độ dày kính (mm) | Màu sắc kính | Hệ số phản quang (%) | Tỷ lệ truyền sáng (%) | Hệ số phản xạ nhiệt (%) | Độ truyền năng lượng mặt trời (%) | Hấp thụ nhiệt (%) | Hệ số hấp thụ nhiệt mặt trời (Giá trị G) | Hệ số chắn sáng | Hệ số tích nhiệt tương đối (W/m2.K) | Hệ số truyền UV (%) | Nguồn thông tin trích dẫn
1 | Kính kiểm soát nhiệt
| Kính Pilkinton Reflite TM xanh biển Artic Blue | NSG Group/NSG Co., Ltd. Việt Nam | Pilkinton Reflite TM Xanh biển Artic Blue |  | JIS -3202-2011; TCVN 7218:2002; TCVN 7505:2005; ISO 9001: 2018 |  | 5 | Xanh biển Artic Blue |  | 15 | 13 | 13 | 74 | 0.33 | 0.37 |  | 5.7 | https://www.pilkington.com/en/vn ;
| Kính Pilkinton Reflite TM xanh lá Emerald Green (#2) | NSG Group/NSG Co., Ltd. Việt Nam | Pilkinton Reflite TM Xanh lá Emerald Green (#2) |  | JIS -3202-2011; TCVN 7218:2002; TCVN 7505:2005; ISO 9001: 2019 |  | 6 | Xanh lá Emerald Green (#2) |  | 22 | 12 | 13 | 75 | 0.33 | 0.38 |  | 5.8 | https://www.pilkington.com/en/vn ;
| Kính Pilkinton Solar ETM không màu (#2) | NSG Group/NSG Co., Ltd. Việt Nam | Solar E TM không màu (#2) |  | JIS -3202-2011; TCVN 7218:2002; TCVN 7505:2005; ISO 9001: 2021 |  | 3 | không màu |  | 60 | 8 | 48 | 44 | 0.55 | 0.63 |  | 3.7 | https://www.pilkington.com/en/vn ;
| Kính Pilkinton Solar E TM Plus xanh blue green | NSG Group/NSG Co., Ltd. Việt Nam | Solar E TM Plus xanh blue green (#2) |  | JIS -3202-2011; TCVN 7218:2002; TCVN 7505:2005; ISO 9001: 2028 |  | 6 | xanh blue green |  | 42 | 6 | 26 | 68 | 0.37 | 0.42 |  | 3.7 | https://www.pilkington.com/en/vn ;
| Kính Pilkinton Solar E TM Plus xanh blue green | NSG Group/NSG Co., Ltd. Việt Nam | Solar E TM Plus xanh blue green (#2) |  | JIS -3202-2011; TCVN 7218:2002; TCVN 7505:2005; ISO 9001: 2029 |  | 8 | xanh blue green |  | 39 | 6 | 22 | 72 | 0.34 | 0.39 |  | 3.6 | https://www.pilkington.com/en/vn ;
| Kính Pilkinton Solar E TM Plus xanh Evergreen | NSG Group/NSG Co., Ltd. Việt Nam | Solar E TM Plus Xanh Evergreen (#2) |  | JIS -3202-2011; TCVN 7218:2002; TCVN 7505:2005; ISO 9001: 2030 |  | 6 | xanh Evergreen |  | 37 | 5 | 19 | 76 | 0.31 | 0.36 |  | 3.7 | https://www.pilkington.com/en/vn ;
| Kính Pilkinton Solar E TM Plus xanh Evergreen | NSG Group/NSG Co., Ltd. Việt Nam | Solar E TM Plus Xanh Evergreen (#2) |  | JIS -3202-2011; TCVN 7218:2002; TCVN 7505:2005; ISO 9001: 2031 |  | 8 | xanh Evergreen |  | 34 | 5 | 15 | 80 | 0.28 | 0.32 |  | 3.6 | https://www.pilkington.com/en/vn ;
| Kính Pilkinton Solar E TMplus | NSG Group/NSG Co., Ltd. Việt Nam | Solar E TM Plus Xanh biển Arctic Blue (#2) |  | JIS -3202-2011; TCVN 7218:2002; TCVN 7505:2005; ISO 9001: 2032 |  | 6 | Xanh biển Artic Blue |  | 30 | 5 | 18 | 77 | 0.31 | 0.36 |  | 3.7 | https://www.pilkington.com/en/vn ;
| Kính Pilkinton Solar E TM Plus xanh biển Artic Blue | NSG Group/NSG Co., Ltd. Việt Nam | Solar E TM Plus Xanh biển Arctic Blue (#2) |  | JIS -3202-2011; TCVN 7218:2002; TCVN 7505:2005; ISO 9001: 2033 |  | 8 | Xanh biển Artic Blue |  | 26 | 5 | 15 | 80 | 0.28 | 0.32 |  | 3.6 | https://www.pilkington.com/en/vn ;
| Kính Pilkinton Solar E TM Plus xanh biển Graphite Blue | NSG Group/NSG Co., Ltd. Việt Nam | Solar E TM Plus Xanh biển Graphite Blue (#2) |  | JIS -3202-2011; TCVN 7218:2002; TCVN 7505:2005; ISO 9001: 2034 |  | 6 | xanh biển Graphite Blue |  | 36 | 6 | 27 | 67 | 0.38 | 0.44 |  | 3.7 | https://www.pilkington.com/en/vn ;
| Kính Pilkinton Solar E TM Plus xanh biển Graphite Blue | NSG Group/NSG Co., Ltd. Việt Nam | Solar E TM Plus Xanh biển Graphite Blue (#2) |  | JIS -3202-2011; TCVN 7218:2002; TCVN 7505:2005; ISO 9001: 2035 |  | 8 | xanh biển Graphite Blue |  | 29 | 6 | 23 | 71 | 0.35 | 0.4 |  | 3.6 | https://www.pilkington.com/en/vn ;
| Pilkinton Eclipse Advantage TM không màu | NSG Group/NSG Co., Ltd. Việt Nam | không màu (#2) |  | JIS -3202-2011; TCVN 7218:2002; TCVN 7505:2005; ISO 9001: 2036 |  | 6 | không màu |  | 67 | 19 | 58 | 23 | 0.62 | 0.71 |  | 3.8 | https://www.pilkington.com/en/vn ;
| Pilkinton Eclipse Advantage TM không màu | NSG Group/NSG Co., Ltd. Việt Nam | không màu (#2) |  | JIS -3202-2011; TCVN 7218:2002; TCVN 7505:2005; ISO 9001: 2037 |  | 8 | không màu |  | 66 | 18 | 56 | 26 | 0.6 | 0.69 |  | 3.8 | https://www.pilkington.com/en/vn ;
| Pilkinton Eclipse Advantage TM màu xanh biển Arclic Blue | NSG Group/NSG Co., Ltd. Việt Nam | Xanh biển Arclic Blue (#2) |  | JIS -3202-2011; TCVN 7218:2002; TCVN 7505:2005; ISO 9001: 2038 |  | 6 | Xanh biển Arclic Blue |  | 39 | 8 | 24 | 67 | 0.36 | 0.41 |  | 3.8 | https://www.pilkington.com/en/vn ;
| Pilkinton Eclipse Advantage TM màu xanh biển Arclic Blue | NSG Group/NSG Co., Ltd. Việt Nam | Xanh biển Arclic Blue (#2) |  | JIS -3202-2011; TCVN 7218:2002; TCVN 7505:2005; ISO 9001: 2039 |  | 8 | Xanh biển Arclic Blue |  | 32 | 7 | 19 | 74 | 0.31 | 0.36 |  | 3.8 | https://www.pilkington.com/en/vn ;
| Pilkinton Eclipse Advantage TM màu xanh Blue Green | NSG Group/NSG Co., Ltd. Việt Nam | Xanh Blue Green (#2) |  | JIS -3202-2011; TCVN 7218:2002; TCVN 7505:2005; ISO 9001: 2040 |  | 6 | Xanh Blue Green |  | 56 | 12 | 37 | 52 | 0.45 | 0.52 |  | 3.8 | https://www.pilkington.com/en/vn ;
| Pilkinton Eclipse Advantage TM màu xanh Blue Green | NSG Group/NSG Co., Ltd. Việt Nam | Xanh Blue Green (#2) |  | JIS -3202-2011; TCVN 7218:2002; TCVN 7505:2005; ISO 9001: 2041 |  | 8 | Xanh Blue Green |  | 53 | 10 | 31 | 59 | 0.41 | 0.47 |  | 3.8 | https://www.pilkington.com/en/vn ;
| Pilkinton Eclipse Advantage TM màu trà | NSG Group/NSG Co., Ltd. Việt Nam | màu trà (#2) |  | JIS -3202-2011; TCVN 7218:2002; TCVN 7505:2005; ISO 9001: 2042 |  | 6 | màu trà |  | 38 | 10 | 35 | 55 | 0.44 | 0.51 |  | 3.8 | https://www.pilkington.com/en/vn ;
| Pilkinton Eclipse Advantage TM màu trà | NSG Group/NSG Co., Ltd. Việt Nam | màu trà (#2) |  | JIS -3202-2011; TCVN 7218:2002; TCVN 7505:2005; ISO 9001: 2043 |  | 8 | màu trà |  | 31 | 8 | 28 | 64 | 0.39 | 0.45 |  | 3.8 | https://www.pilkington.com/en/vn ;
| Pilkinton Eclipse Advantage TM màu xanh Evergreen | NSG Group/NSG Co., Ltd. Việt Nam | Xanh Evergreen (#2) |  | JIS -3202-2011; TCVN 7218:2002; TCVN 7505:2005; ISO 9001: 2044 |  | 6 | Xanh Evergreen |  | 48 | 9 | 25 | 66 | 0.36 | 0.41 |  | 3.8 | https://www.pilkington.com/en/vn ;
| Pilkinton Eclipse Advantage TM màu xanh Evergreen | NSG Group/NSG Co., Ltd. Việt Nam | Xanh Evergreen (#2) |  | JIS -3202-2011; TCVN 7218:2002; TCVN 7505:2005; ISO 9001: 2045 |  | 8 | Xanh Evergreen |  | 43 | 8 | 20 | 73 | 0.32 | 0.37 |  | 3.8 | https://www.pilkington.com/en/vn ;
| Pilkinton Eclipse Advantage TM màu xám | NSG Group/NSG Co., Ltd. Việt Nam | màu xám (#2) |  | JIS -3202-2011; TCVN 7218:2002; TCVN 7505:2005; ISO 9001: 2046 |  | 6 | màu xám |  | 32 | 9 | 29 | 62 | 0.4 | 0.46 |  | 3.8 | https://www.pilkington.com/en/vn ;
| Pilkinton Eclipse Advantage TM màu xám | NSG Group/NSG Co., Ltd. Việt Nam | màu xám (#2) |  | JIS -3202-2011; TCVN 7218:2002; TCVN 7505:2005; ISO 9001: 2047 |  | 8 | màu xám |  | 25 | 7 | 22 | 71 | 0.34 | 0.4 |  | 3.8 | https://www.pilkington.com/en/vn ;
| Pilkinton Eclipse Advantage TM màu vàng | NSG Group/NSG Co., Ltd. Việt Nam | Eclipse TM màu vàng (#2) |  | JIS -3202-2011; TCVN 7218:2002; TCVN 7505:2005; ISO 9001: 2048 |  | 6 | màu vàng |  | 40 | 25 | 45 | 30 | 0.54 | 0.62 |  | 3.8 | https://www.pilkington.com/en/vn ;
| Pilkinton Eclipse Advantage TM màu vàng | NSG Group/NSG Co., Ltd. Việt Nam | Eclipse TM màu vàng (#2) |  | JIS -3202-2011; TCVN 7218:2002; TCVN 7505:2005; ISO 9001: 2049 |  | 8 | màu vàng |  | 40 | 23 | 42 | 35 | 0,52 | 0.61 |  | 3.7 | https://www.pilkington.com/en/vn ;
| Pilkinton Eclipse Advantage TM màu vàng | NSG Group/NSG Co., Ltd. Việt Nam | không màu |  | JIS -3202-2011; TCVN 7218:2002; TCVN 7505:2005; ISO 9001: 2050 |  | 3 | không màu |  | 84 | 11 | 74 | 15 | 0.66 | 0.88 |  | 3.7 | https://www.pilkington.com/en/vn ;
| Pilkinton Eclipse Advantage TM màu vàng | NSG Group/NSG Co., Ltd. Việt Nam | không màu |  | JIS -3202-2011; TCVN 7218:2002; TCVN 7505:2005; ISO 9001: 2051 |  | 4 | không màu |  | 84 | 11 | 73 | 16 | 0.64 | 0.87 |  | 3.7 | https://www.pilkington.com/en/vn ;
| Pilkinton Eclipse Advantage TM không màu | NSG Group/NSG Co., Ltd. Việt Nam | không màu |  | JIS -3202-2011; TCVN 7218:2002; TCVN 7505:2005; ISO 9001: 2052 |  | 5 | không màu |  | 82 | 10 | 67 | 23 | 0.71 | 0.82 |  | 3.6 | https://www.pilkington.com/en/vn ;
| Pilkinton Eclipse Advantage TM không màu | NSG Group/NSG Co., Ltd. Việt Nam | không màu |  | JIS -3202-2011; TCVN 7218:2002; TCVN 7505:2005; ISO 9001: 2053 |  | 6 | không màu |  | 81 | 10 | 66 | 24 | 0.7 | 0.8 |  | 3.6 | https://www.pilkington.com/en/vn ;
| Pilkinton Eclipse Advantage TM không màu | NSG Group/NSG Co., Ltd. Việt Nam | không màu |  | JIS -3202-2011; TCVN 7218:2002; TCVN 7505:2005; ISO 9001: 2054 |  | 8 | không màu |  | 80 | 9 | 62 | 29 | 0.67 | 0.77 |  | 3.6 | https://www.pilkington.com/en/vn ;
| Pilkinton Eclipse Advantage TM không màu | NSG Group/NSG Co., Ltd. Việt Nam | không màu |  | JIS -3202-2011; TCVN 7218:2002; TCVN 7505:2005; ISO 9001: 2055 |  | 10 | không màu |  | 79 | 9 | 59 | 32 | 0.66 | 0.75 |  | 3.6 | https://www.pilkington.com/en/vn ;
| Pilkinton Eclipse Advantage TM màu xanh lá cây nhạt | NSG Group/NSG Co., Ltd. Việt Nam | Xanh lá cây nhạt |  | JIS -3202-2011; TCVN 7218:2002; TCVN 7505:2005; ISO 9001: 2056 |  | 6 | Xanh lá cây nhạt |  | 70 | 7 | 41 | 52 | 0.49 | 0.57 |  | 3.7 | https://www.pilkington.com/en/vn ;
| Pilkinton Eclipse Advantage TM màu xanh lá cây nhạt | NSG Group/NSG Co., Ltd. Việt Nam | Xanh lá cây nhạt |  | JIS -3202-2011; TCVN 7218:2002; TCVN 7505:2005; ISO 9001: 2057 |  | 8 | Xanh lá cây nhạt |  | 65 | 6 | 35 | 69 | 0.45 | 0.52 |  | 3.6 | https://www.pilkington.com/en/vn ;
| COOL LITE CLASSIC | SAINT- GOBAIN GLASS | SS108 |  | BS 6206; BS 4254; EN 12150; EN 1279; ISO 12543 | 1 |  | Bạc | 42 | 8 | 37 | 6 | 57 | 0.18 | 0.2 |  | 4.5 | www.saint-gobain-glass.com
| SGG COOL LITECLASSIC | SAINT- GOBAIN GLASS | SS114 |  | BS 6206; BS 4254; EN 12150; EN 1279; ISO 12543 | 1 |  | Bạc | 32 | 14 | 29 | 12 | 59 | 0.24 | 0.28 |  | 4.7 | www.saint-gobain-glass.com
| SGG COOL LITECLASSIC | SAINT- GOBAIN GLASS | SS120 |  | BS 6206; BS 4254; EN 12150; EN 1279; ISO 12543 | 1 |  | Bạc | 24 | 20 | 22 | 16 | 61 | 0.3 | 0.34 |  | 4.9 | www.saint-gobain-glass.com
| SGG COOL LITE CLASSIC | SAINT- GOBAIN GLASS | SS132 |  | BS 6206; BS 4254; EN 12150; EN 1279; ISO 12543 | 1 |  | Bạc | 13 | 32 | 14 | 26 | 60 | 0.4 | 0.46 |  | 5.1 | www.saint-gobain-glass.com
| SGG COOL LITE CLASSIC | SAINT- GOBAIN GLASS | SR132 |  | BS 6206; BS 4254; EN 12150; EN 1279; ISO 12543 | 1 |  | trung tính |  | 32 | 11 | 30 | 59 | 0.44 | 0.56 |  | 5.4 | www.saint-gobain-glass.com
| SGG COOL- CLASSIC | SAINT- GOBAIN GLASS | TB |  | BS 6206; BS 4254; EN 12150; EN 1279; ISO 12543 | 1 |  | xanh blue | 16 | 30 | 17 | 23 | 60 | 0.37 | 0.42 |  | 5.1 | www.saint-gobain-glass.com
| SGG COOL LITE CLASSIC | SAINT- GOBAIN GLASS | TB140 |  | BS 6206; BS 4254; EN 12150; EN 1279; ISO 12543 | 1 |  | xanh blue | 10 | 40 | 11 | 32 | 57 | 0.45 | 0.52 |  | 5.2 | www.saint-gobain-glass.com
| SGG COOL LITE CLASSIC | SAINT- GOBAIN GLASS | PB108 |  | BS 6206; BS 4254; EN 12150; EN 1279; ISO 12543 | 1 |  | xanh blue nhạt | 29 | 9 | 24 | 8 | 69 | 0.22 | 0.25 |  | 4.7 | www.saint-gobain-glass.com
| SGG COOL LITE CLASSIC | SAINT- GOBAIN GLASS | PB114 |  | BS 6206; BS 4254; EN 12150; EN 1279; ISO 12543 | 1 |  | xanh blue nhạt | 25 | 15 | 21 | 13 | 66 | 0.28 | 0.32 |  | 4.9 | www.saint-gobain-glass.com
| SGG COOL LITE CLASSIC | SAINT- GOBAIN GLASS | PB120 |  | BS 6206; BS 4254; EN 12150; EN 1279; ISO 12543 | 1 |  | xanh blue nhạt | 21 | 20 | 18 | 17 | 65 | 0.32 | 0.36 |  | 5.1 | www.saint-gobain-glass.com
| SGG COOL CLASSIC | SAINT- GOBAIN GLASS | SS408 |  | BS 6206; BS 4254; EN 12150; EN 1279; ISO 12553 | 1 |  | xanh green | 30 | 7 | 17 | 4 | 80 | 0.2 | 0.22 |  | 4.5 | www.saint-gobain-glass.com
| SGG COOL- CLASSIC | SAINT- GOBAIN GLASS | SS414 |  | BS 6206; BS 4254; EN 12150; EN 1279; ISO 12543 | 1 |  | xanh green | 23 | 11 | 14 | 6 | 80 | 0.23 | 0.27 |  | 4.7 | www.saint-gobain-glass.com
| SGG COOL LITE CLASSIC | SAINT- GOBAIN GLASS | SS420 |  | BS 6206; BS 4254; EN 12150; EN 1279; ISO 12543 | 1 |  | xanh green | 18 | 16 | 11 | 9 | 80 | 0.27 | 0.31 |  | 4.9 | www.saint-gobain-glass.com
| SGG COOL LITE CLASSIC | SAINT- GOBAIN GLASS | SS432 |  | BS 6206; BS 4254; EN 12150; EN 1279; ISO 12543 | 1 |  | xanh green | 11 | 26 | 8 | 15 | 78 | 0.32 | 0.37 |  | 5.1 | www.saint-gobain-glass.com
| SGG COOL- CLASSIC | SAINT- GOBAIN GLASS | TB440 |  | BS 6206; BS 4254; EN 12150; EN 1279; ISO 12543 | 1 |  | xanh blue green | 13 | 15 | 9 | 13 | 78 | 0.31 | 0.36 |  | 5.1 | www.saint-gobain-glass.com
| SGG COOL LITE CLASSIC | SAINT- GOBAIN GLASS | TB430 |  | BS 6206; BS 4254; EN 12150; EN 1279; ISO 12543 | 1 |  | xanh blue green | 8 | 33 | 7 | 18 | 75 | 0.35 | 0.41 |  | 5.2 | www.saint-gobain-glass.com
| SGG COOL LITE CLASSIC | SAINT- GOBAIN GLASS | PB408 |  | BS 6206; BS 4254; EN 12150; EN 1279; ISO 12543 | 1 |  | xanh nước biển | 21 | 7 | 12 | 4 | 83 | 0.22 | 0.25 |  | 4.7 | www.saint-gobain-glass.com
| SGG COOL LITE CLASSIC | SAINT- GOBAIN GLASS | PB414 |  | BS 6206; BS 4254; EN 12150; EN 1279; ISO 12543 | 2 |  | xanh nước biển | 18 | 12 | 12 | 7 | 81 | 0.25 | 0.29 |  | 4.9 | www.saint-gobain-glass.com
| SGG COOL LITE CLASSIC | SAINT- GOBAIN GLASS | PB420 |  | BS 6206; BS 4254; EN 12150; EN 1279; ISO 12543 | 2 |  | xanh nước biển | 16 | 16 | 10 | 9 | 80 | 0.27 | 0.32 |  | 5.1 | www.saint-gobain-glass.com
| SGG COOL LITE CLASSIC | SAINT- GOBAIN GLASS | SS108 |  | BS 6206; BS 4254; EN 12150; EN 1279; ISO 12543 | 2 |  | Bạc | 42 | 7 | 37 | 5 |  | 0.12 | 0.13 |  | 2.3 | www.saint-gobain-glass.com
| SGG COOL LITE CLASSIC | SAINT- GOBAIN GLASS | SS114 |  | BS 6206; BS 4254; EN 12150; EN 1279; ISO 12543 | 2 |  | Bạc | 32 | 13 | 29 | 10 |  | 0.17 | 0.2 |  | 2.4 | www.saint-gobain-glass.com
| SGG COOL LITE CLASSIC | SAINT- GOBAIN GLASS | SS120 |  | BS 6206; BS 4254; EN 12150; EN 1279; ISO 12543 | 2 |  | Bạc | 24 | 18 | 22 | 14 |  | 0.22 | 0.25 |  | 2.5 | www.saint-gobain-glass.com
| SGG COOL LITE CLASSIC | SAINT- GOBAIN GLASS | SS132 |  | BS 6206; BS 4254; EN 12150; EN 1279; ISO 12543 | 2 |  | Bạc | 14 | 29 | 14 | 21 |  | 0.3 | 0.35 |  | 2.6 | www.saint-gobain-glass.com
| SGG COOL LITE CLASSIC | SAINT- GOBAIN GLASS | SS132 |  | BS 6206; BS 4254; EN 12150; EN 1279; ISO 12543 | 2 |  | Xám trung tính | 14 | 29 | 12 | 24 |  | 0.34 | 0.39 |  | 2.7 | www.saint-gobain-glass.com
| SGG COOL LITE CLASSIC | SAINT- GOBAIN GLASS | TB130 |  | BS 6206; BS 4254; EN 12150; EN 1279; ISO 12543 | 2 |  | xanh blue | 17 | 27 | 17 | 19 |  | 0.38 | 0.32 |  | 2.6 | www.saint-gobain-glass.com
| SGG COOL LITE CLASSIC | SAINT- GOBAIN GLASS | TB140 |  | BS 6206; BS 4254; EN 12150; EN 1279; ISO 12543 | 2 |  | xanh blue | 11 | 36 | 12 | 26 |  | 0.36 | 0.41 |  | 2.6 | www.saint-gobain-glass.com
| SGG COOL CLASSIC | SAINT- GOBAIN GLASS | PB108 |  | BS 6206; BS 4254; EN 12150; EN 1279; ISO 12543 | 2 |  | xanh blue nhạt | 29 | 8 | 24 | 6 |  | 0.14 | 0.17 |  | 2.4 | www.saint-gobain-glass.com
| SGG COOL LITE CLASSIC | SAINT- GOBAIN GLASS | PB114 |  | BS 6206; BS 4254; EN 12150; EN 1279; ISO 12543 | 1 |  | trung tính | 25 | 14 | 21 | 11 |  | 0.19 | 0.22 |  | 2.5 | www.saint-gobain-glass.com
| SGG COOL LITE CLASSIC | SAINT- GOBAIN GLASS | PB120 |  | BS 6206; BS 4254; EN 12150; EN 1279; ISO 12543 | 1 |  | trung tính | 21 | 18 | 18 | 14 |  | 0.23 | 0.26 |  | 2.6 | www.saint-gobain-glass.com
| SGG COOL LITE CLASSIC | SAINT- GOBAIN GLASS | ST108 |  | BS 6206; BS 4254; EN 12150; EN 1279; ISO 12543 | 1 |  | trung tính | 44 | 8 | 38 | 6 | 55 | 0,15 | 0,18 |  | 3.6 | www.saint-gobain-glass.com
| SGG COOL LITE CLASSIC | SAINT- GOBAIN GLASS | ST120 |  | BS 6206; BS 4254; EN 12150; EN 1279; ISO 12543 | 1 |  | trung tính | 32 | 20 | 26 | 17 | 57 | 0,30 | 0,35 |  | 5,2 | www.saint-gobain-glass.com
| SGG COOL LITE CLASSIC | SAINT- GOBAIN GLASS | ST136 |  | BS 6206; BS 4254; EN 12150; EN 1279; ISO 12543 | 1 |  | trung tính | 22 | 37 | 18 | 32 | 51 | 0,44 | 0,51 |  | 5.5 | www.saint-gobain-glass.com
| SGG COOL LITE CLASSIC | SAINT- GOBAIN GLASS | ST150 |  | BS 6206; BS 4254; EN 12150; EN 1279; ISO 12543 | 1 |  | trung tính | 18 | 51 | 14 | 45 | 40 | 0,56 | 0,64 |  | 5.7 | www.saint-gobain-glass.com
| SGG COOL LITE CLASSIC | SAINT- GOBAIN GLASS | STB120 |  | BS 6206; BS 4254; EN 12150; EN 1279; ISO 12543 | 1 |  | xanh blue | 21 | 22 | 19 | 18 | 63 | 0,33 | 0,38 |  | 5.3 | www.saint-gobain-glass.com
| SGG COOL LITE CLASSIC | SAINT- GOBAIN GLASS | ST408 |  | BS 6206; BS 4254; EN 12150; EN 1279; ISO 12543 | 1 |  | xanh green | 32 | 6 | 17 | 4 | 79 | 0,16 | 0,19 |  | 3.6 | www.saint-gobain-glass.com
| SGG COOL- CLASSIC | SAINT- GOBAIN GLASS | ST420 |  | BS 6206; BS 4254; EN 12150; EN 1279; ISO 12543 | 1 |  | xanh green | 23 | 16 | 13 | 10 | 77 | 0,28 | 0,32 |  | 5.2 | www.saint-gobain-glass.com
| SGG COOL LITECLASSIC | SAINT- GOBAIN GLASS | ST436 |  | BS 6206; BS 4254; EN 12150; EN 1279; ISO 12543 | 2 |  | xanh green | 16 | 30 | 10 | 18 | 72 | 0,36 | 0,41 |  | 5.5 | www.saint-gobain-glass.com
| SGG COOL LITE CLASSIC | SAINT- GOBAIN GLASS | ST450 |  | BS 6206; BS 4254; EN 12150; EN 1279; ISO 12543 | 2 |  | xanh green | 14 | 42 | 9 | 25 | 66 | 0,42 | 0,480,12 |  | 5.7 | www.saint-gobain-glass.com
| SGG COOL LITE ST | SAINT- GOBAIN GLASS | ST 108 |  | BS 6206; BS 4254; EN 12150; EN 1279; ISO 12543 | 2 |  | trung tính | 44 | 7 | 38 | 5 |  | 0,11 | 0,25 |  | 1.9 | www.saint-gobain-glass.com
| SGG COOL LITE ST | SAINT- GOBAIN GLASS | ST120 |  | BS 6206; BS 4254; EN 12150; EN 1279; ISO 12543 | 2 |  | trung tính | 32 | 18 | 27 | 14 |  | 0,22 | 0,40 |  | 2.6 | www.saint-gobain-glass.com
| SGG COOL LITE ST | SAINT- GOBAIN GLASS | ST 136 |  | BS 6206; BS 4254; EN 12150; EN 1279; ISO 12543 | 2 |  | trung tính | 23 | 33 | 18 | 26 |  | 0,35 | 0,53 |  | 2.8 | www.saint-gobain-glass.com
| SGG COOL LITE ST | SAINT- GOBAIN GLASS | ST 150 |  | BS 6206; BS 4254; EN 12150; EN 1279; ISO 12543 | 2 |  | trung tính | 20 | 46 | 16 | 37 |  | 0,46 | 0,27 |  | 2.8 | www.saint-gobain-glass.com
| SGG COOL LITE ST | SAINT- GOBAIN GLASS | STB 120 |  | BS 6206; BS 4254; EN 12150; EN 1279; ISO 12543 | 2 |  | xanh blue | 22 | 20 | 19 | 15 |  | 0,24 | 0,11 |  | 2.7 | www.saint-gobain-glass.com
| SGG COOL LITE ST | SAINT- GOBAIN GLASS | ST 420 |  | BS 6206; BS 4254; EN 12150; EN 1279; ISO 12543 | 2 |  | xanh green | 32 | 6 | 17 | 3 |  | 0,10 | 0,20 |  | 1.9 | www.saint-gobain-glass.com
| SGG COOL LITE ST | SAINT- GOBAIN GLASS | ST420 |  | BS 6206; BS 4254; EN 12150; EN 1279; ISO 12543 | 2 |  | xanh green | 23 | 15 | 13 | 8 |  | 0,18 | 0,29 |  | 2.6 | www.saint-gobain-glass.com
| SGG COOL LITE ST | SAINT- GOBAIN GLASS | ST 436 |  | BS 6206; BS 4254; EN 12150; EN 1279; ISO 12543 | 2 |  | xanh green | 17 | 27 | 10 | 15 |  | 0,25 | 0,35 |  | 2.8 | www.saint-gobain-glass.com
| SGG COOL LITE ST | SAINT- GOBAIN GLASS | ST450 |  | BS 6206; BS 4254; EN 12150; EN 1279; ISO 12543 | 2 |  | xanh green | 15 | 37 | 10 | 21 |  | 0,31 | 0,10 |  | 2.8 | www.saint-gobain-glass.com
| SGG Climaplus- Cool Lite ST | SAINT- GOBAIN GLASS | ST 108 |  | BS 6206; BS 4254; EN 12150; EN 1279; ISO 12543 | 2 |  | trung tính | 44 | 7 | 38 | 5 |  | 0,08 | 0,19 |  | 1.4 | www.saint-gobain-glass.com
| SGG Climaplus- Cool Lite ST | SAINT- GOBAIN GLASS | ST 120 |  | BS 6206; BS 4254; EN 12150; EN 1279; ISO 12543 | 2 |  | trung tính | 32 | 18 | 27 | 11 |  | 0,17 | 0,33 |  | 1.4 | www.saint-gobain-glass.com
| SGG Climaplus- Cool Lite ST | SAINT- GOBAIN GLASS | ST 136 |  | BS 6206; BS 4254; EN 12150; EN 1279; ISO 12543 | 2 |  | trung tính | 23 | 33 | 20 | 21 |  | 0,28 | 0,43 |  | 1.4 | www.saint-gobain-glass.com
| SGG Climaplus- Cool Lite ST | SAINT- GOBAIN GLASS | ST150 |  | BS 6206; BS 4254; EN 12150; EN 1279; ISO 12543 | 2 |  | trung tính | 19 | 45 | 19 | 29 |  | 0,37 | 0,21 |  | 1.4 | www.saint-gobain-glass.com
| SGG Climaplus- Cool Lite ST | SAINT- GOBAIN GLASS | STB 120 |  | BS 6206; BS 4254; EN 12150; EN 1279; ISO 12543 | 2 |  | xanh blue | 22 | 19 | 20 | 12 |  | 0,18 | 0,08 |  | 1.4 | www.saint-gobain-glass.com
| SGG Climaplus- Cool Lite ST | SAINT- GOBAIN GLASS | ST 420 |  | BS 6206; BS 4254; EN 12150; EN 1279; ISO 12543 | 2 |  | xanh green | 32 | 6 | 17 | 3 |  | 0,07 | 0,14 |  | 1.4 | www.saint-gobain-glass.com
| SGG Climaplus- Cool Lite ST | SAINT- GOBAIN GLASS | ST 420 |  | BS 6206; BS 4254; EN 12150; EN 1279; ISO 12543 | 2 |  | xanh green | 23 | 15 | 13 | 7 |  | 0,13 | 0,22 |  | 1.4 | www.saint-gobain-glass.com
| SGG Climaplus- Cool Lite ST | SAINT- GOBAIN GLASS | ST 436 |  | BS 6206; BS 4254; EN 12150; EN 1279; ISO 12543 | 2 |  | xanh green | 17 | 27 | 11 | 13 |  | 0,19 | 0,28 |  | 1.4 | www.saint-gobain-glass.com
| SGG Climaplus- Cool Lite ST | SAINT- GOBAIN GLASS | ST 450 |  | BS 6206; BS 4254; EN 12150; EN 1279; ISO 12543 | 2 |  | xanh green | 15 | 37 | 10 | 18 |  | 0,24 | 0,51 |  | 1.4 | www.saint-gobain-glass.com
| SGG Climaplus- Cool Lite K | SAINT- GOBAIN GLASS | KN 169 |  | BS 6206; BS 4254; EN 12150; EN 1279; ISO 12543 | 2 |  | trung tính | 17 | 61 | 23 | 38 |  | 0,44 | 0,44 |  | 1.5 | www.saint-gobain-glass.com
| SGG Climaplus- Cool Lite K | SAINT- GOBAIN GLASS | KN 155 |  | BS 6206; BS 4254; EN 12150; EN 1279; ISO 12543 | 2 |  | trung tính | 17 | 50 | 22 | 33 |  | 0,38 | 0,56 |  | 1.6 | www.saint-gobain-glass.com
| SGG Climaplus- Cool Lite K | SAINT- GOBAIN GLASS | KN 069 |  | BS 6206; BS 4254; EN 12150; EN 1279; ISO 12543 | 2 |  | trung tính | 17 | 64 | 30 | 46 |  | 0,49 | 0,48 |  | 1.5 | www.saint-gobain-glass.com
| SGG Climaplus- Cool Lite K | SAINT- GOBAIN GLASS | KN 055 |  | BS 6206; BS 4254; EN 12150; EN 1279; ISO 12543 | 2 |  | trung tính | 18 | 53 | 27 | 39 |  | 0,42 | 0,33 |  | 1.6 | www.saint-gobain-glass.com
| SGG Climaplus- Cool Lite K | SAINT- GOBAIN GLASS | KS 147 |  | BS 6206; BS 4254; EN 12150; EN 1279; ISO 12543 | 2 |  | Bạc | 44 | 53 | 40 | 25 |  | 0,29 | 0,48 |  | 1.4 | www.saint-gobain-glass.com
| SGG Climaplus- Cool Lite K | SAINT- GOBAIN GLASS | KB 159 |  | BS 6206; BS 4254; EN 12150; EN 1279; ISO 12543 | 2 |  | xanh blue | 28 | 52 | 28 | 35 |  | 0,41 | 0,34 |  | 1.6 | www.saint-gobain-glass.com
| SGG Climaplus- Cool Lite K | SAINT- GOBAIN GLASS | KN 469 |  | BS 6206; BS 4254; EN 12150; EN 1279; ISO 12543 | 2 |  | xanh green | 13 | 50 | 10 | 24 |  | 0,30 | 0,31 |  | 1.5 | www.saint-gobain-glass.com
| SGG Climaplus- Cool Lite K | SAINT- GOBAIN GLASS | KN 455 |  | BS 6206; BS 4254; EN 12150; EN 1279; ISO 12543 | 2 |  | xanh green | 13 | 41 | 10 | 21 |  | 0,27 | 0,24 |  | 1.6 | www.saint-gobain-glass.com
| SGG Climaplus- Cool Lite K | SAINT- GOBAIN GLASS | KN 477 |  | BS 6206; BS 4254; EN 12150; EN 1279; ISO 12543 | 2 |  | xanh green | 31 | 35 | 18 | 16 |  | 0,21 | 0,46 |  | 1.4 | www.saint-gobain-glass.com
| SGG Climaplus- Cool Lite SK | SAINT- GOBAIN GLASS | SKN 169 |  | BS 6206; BS 4254; EN 12150; EN 1279; ISO 12543 | 2 |  | trung tính | 9 | 66 | 25 | 36 |  | 0,40 | 0,38 |  | 1.4 | www.saint-gobain-glass.com
| SGG Climaplus- Cool Lite SK | SAINT- GOBAIN GLASS | SKN165B |  | BS 6206; BS 4254; EN 12150; EN 1279; ISO 12543 | 2 |  | trung tính | 16 | 60 | 31 | 30 |  | 0,32 | 0,31 |  | 1.4 | www.saint-gobain-glass.com
| SGG Climaplus- Cool Lite SK | SAINT- GOBAIN GLASS | SKN 154 |  | BS 6206; BS 4254; EN 12150; EN 1279; ISO 12543 | 2 |  | trung tính | 18 | 50 | 32 | 24 |  | 0,27 | 0,49 |  | 1.4 | www.saint-gobain-glass.com
| SGG Climaplus- Cool Lite SK | SAINT- GOBAIN GLASS | SKN072 |  | BS 6206; BS 4254; EN 12150; EN 1279; ISO 12543 | 2 |  | trung tính | 10 | 69 | 34 | 41 |  | 0,43 | 0,40 |  | 1.4 | www.saint-gobain-glass.com
| SGG Climaplus- Cool Lite SK | SAINT- GOBAIN GLASS | SKN 0658 |  | BS 6206; BS 4254; EN 12150; EN 1279; ISO 12543 | 2 |  | trung tính | 16 | 63 | 42 | 33 |  | 0,35 | 0,33 |  | 1.4 | www.saint-gobain-glass.com
| SGG Climaplus- Cool Lite SK | SAINT- GOBAIN GLASS | SKN 054 |  | BS 6206; BS 4254; EN 12150; EN 1279; ISO 12543 | 2 |  | trung tính | 18 | 53 | 43 | 26 |  | 0,28 | 0,34 |  | 1.4 | www.saint-gobain-glass.com
| SGG Climaplus- Cool Lite SK | SAINT- GOBAIN GLASS | SKN 472 |  | BS 6206; BS 4254; EN 12150; EN 1279; ISO 12543 | 2 |  | xanh green | 8 | 54 | 8 | 25 |  | 0,30 | 0,29 |  | 1.4 | www.saint-gobain-glass.com
| SGG Climaplus- Cool Lite SK | SAINT- GOBAIN GLASS | SKN 4658 |  | BS 6206; BS 4254; EN 12150; EN 1279; ISO 12543 | 3 |  | xanh green | 12 | 49 | 10 | 21 |  | 0,26 | 0,25 |  | 1.4 | www.saint-gobain-glass.com
| SGG Climaplus- Cool Lite SK | SAINT- GOBAIN GLASS | SKN 454 |  | BS 6206; BS 4254; EN 12150; EN 1279; ISO 12543 | 4 |  | xanh green | 13 | 41 | 11 | 17 |  | 0,22 |  |  | 1.4 | www.saint-gobain-glass.com
| Kính kiểm soát nhiệt | Công ty Kính nổi Viglacera VIFG |  |  |  | 1 |  |  | 50 | 15/30 |  | 15.3/31,8 | [5 empty] | www.vifg.com.vn
| Stopsol Classic Green | PT. ASAHIMAS FLAT GLASS TBK, INDONESIA | Stopsol Classic Green |  | JIS R3221 |  | 6 | Green | 19 | 29 | 10 | 20 | 69 | 0.37 | 0.42 |  | 5 | https://www.agc-yourglass.com/bd/en-SG/products
| Stopsol Classic Dark Blue | PT. ASAHIMAS FLAT GLASS TBK, INDONESIA | Stopsol Classic Dark Blue |  | JIS R3221 |  | 6 | Dark Blue | 14 | 26 | 10 | 25 | 65 | 0.4 | 0.46 |  | 9 | https://www.agc-yourglass.com/bd/en-SG/products
| Stopsol Supersilver Green | PT. ASAHIMAS FLAT GLASS TBK, INDONESIA | Stopsol Supersilver Green |  | JIS R3221 |  | 6 | Green | 22 | 48 | 12 | 30 | 58 | 0.43 | 0.5 |  | 9 | https://www.agc-yourglass.com/bd/en-SG/products
| Stopsol Supersilver Dark Blue | PT. ASAHIMAS FLAT GLASS TBK, INDONESIA | Stopsol Supersilver Dark Blue |  | JIS R3221 |  | 6 | Dark Blue | 18 | 40 | 13 | 33 | 54 | 0.46 | 0.53 |  | 15 | https://www.agc-yourglass.com/bd/en-SG/products
| Stopsol Supersilver Euro grey | PT. ASAHIMAS FLAT GLASS TBK, INDONESIA | Stopsol Supersilver Euro grey |  | JIS R3221 |  | 6 | Euro Grey | 12 | 31 | 10 | 34 | 56 | 0.47 | 0.54 |  | 10 | https://www.agc-yourglass.com/bd/en-SG/products
| Stopsol Supersilver Clear | PT. ASAHIMAS FLAT GLASS TBK, INDONESIA | Stopsol Supersilver Clear |  | JIS R3221 |  | 6 | Clear | 33 | 63 | 24 | 61 | 15 | 0.65 | 0.75 |  | 32 | https://www.agc-yourglass.com/bd/en-SG/products
| T-Sunlux CS 108 | AGC FLAT GLASS (THAILAND) PUBLIC COMPANY LIMITED | T-Sunlux CS 108 |  | JIS R3221 |  | 6 | Clear | 41 | 9 | 33 | 7 | 60 | 0.18 | 0.21 |  | 6 | https://www.agc-yourglass.com/bd/en-SG/products
| T-Sunlux CS 114 | AGC FLAT GLASS (THAILAND) PUBLIC COMPANY LIMITED | T-Sunlux CS 114 |  | JIS R3221 |  | 6 | Clear | 33 | 15 | 26 | 13 | 61 | 0.24 | 0.28 |  | 12 | https://www.agc-yourglass.com/bd/en-SG/products
| T-Sunlux CS 120 | AGC FLAT GLASS (THAILAND) PUBLIC COMPANY LIMITED | T-Sunlux CS 120 |  | JIS R3221 |  | 6 | Clear | 25 | 22 | 21 | 19 | 61 | 0.31 | 0.36 |  | 17 | https://www.agc-yourglass.com/bd/en-SG/products
| T-Sunlux CS 130 | AGC FLAT GLASS (THAILAND) PUBLIC COMPANY LIMITED | T-Sunlux CS 130 |  | JIS R3221 |  | 6 | Clear | 19 | 33 | 14 | 30 | 55 | 0.42 | 0.48 |  | 23 | https://www.agc-yourglass.com/bd/en-SG/products
| T-Sunlux CS 140 | AGC FLAT GLASS (THAILAND) PUBLIC COMPANY LIMITED | T-Sunlux CS 140 |  | JIS R3221 |  | 6 | Clear | 19 | 37 | 15 | 35 | 51 | 0.46 | 0.53 |  | 25 | https://www.agc-yourglass.com/bd/en-SG/products
| T-Sunlux CS 150 | AGC FLAT GLASS (THAILAND) PUBLIC COMPANY LIMITED | T-Sunlux CS 150 |  | JIS R3221 |  | 6 | Clear | 16 | 51 | 13 | 48 | 39 | 0.57 | 0.66 |  | 32 | https://www.agc-yourglass.com/bd/en-SG/products
| T-Sunlux CS 208 | AGC FLAT GLASS (THAILAND) PUBLIC COMPANY LIMITED | T-Sunlux CS 208 |  | JIS R3221 |  | 6 | Green | 23 | 12 | 15 | 7 | 78 | 0.22 | 0.25 |  | 2 | https://www.agc-yourglass.com/bd/en-SG/products
| T-Sunlux CS 214 | AGC FLAT GLASS (THAILAND) PUBLIC COMPANY LIMITED | T-Sunlux CS 214 |  | JIS R3221 |  | 6 | Green | 23 | 13 | 14 | 9 | 77 | 0.23 | 0.27 |  | 5 | https://www.agc-yourglass.com/bd/en-SG/products
| T-Sunlux CS 220 | AGC FLAT GLASS (THAILAND) PUBLIC COMPANY LIMITED | T-Sunlux CS 220 |  | JIS R3221 |  | 6 | Green | 19 | 18 | 12 | 12 | 76 | 0.27 | 0.31 |  | 7 | https://www.agc-yourglass.com/bd/en-SG/products
| T-Sunlux CS 230 | AGC FLAT GLASS (THAILAND) PUBLIC COMPANY LIMITED | T-Sunlux CS 230 |  | JIS R3221 |  | 6 | Green | 14 | 25 | 9 | 17 | 74 | 0.32 | 0.37 |  | 8 | https://www.agc-yourglass.com/bd/en-SG/products
| T-Sunlux CS 508 | AGC FLAT GLASS (THAILAND) PUBLIC COMPANY LIMITED | T-Sunlux CS 508 |  | JIS R3221 |  | 6 | Dark Blue | 21 | 5 | 16 | 4 | 80 | 0.18 | 0.21 |  | 3 | https://www.agc-yourglass.com/bd/en-SG/products
| T-Sunlux CS 514 | AGC FLAT GLASS (THAILAND) PUBLIC COMPANY LIMITED | T-Sunlux CS 514 |  | JIS R3221 |  | 6 | Dark Blue | 17 | 10 | 13 | 8 | 79 | 0.23 | 0.26 |  | 6 | https://www.agc-yourglass.com/bd/en-SG/products
| T-Sunlux CS 520 | AGC FLAT GLASS (THAILAND) PUBLIC COMPANY LIMITED | T-Sunlux CS 520 |  | JIS R3221 |  | 6 | Dark Blue | 16 | 12 | 12 | 9 | 79 | 0.25 | 0.28 |  | 7 | https://www.agc-yourglass.com/bd/en-SG/products
| Sunlux Gold SS 13/20 | PT. ASAHIMAS FLAT GLASS TBK, INDONESIA | Sunlux Gold SS 13/20 |  | JIS R3221 |  | 6 | Clear | 24 | 13 | 25 | 10 | 65 | 0.21 | 0.24 |  | 7 | https://www.agc-yourglass.com/bd/en-SG/products
2 | Kính low-e
| Kính low-E có lớp bảo vệ | Công ty Kính nổi Viglacera VIFG |  | 70.07 |  | 1 |  |  | 3.7 | 15/30 |  | 10/ | [5 empty] | www.vifg.com.vn
| Kính low-E không có lớp bảo vệ | Công ty Kính nổi Viglacera VIFG |  | 70.07 |  | 1 |  |  | 3.7 | 15/30 |  | 10/19,7 | [5 empty] | www.vifg.com.vn
| Kính hộp low-E | Công ty Kính nổi Viglacera VIFG |  | 70.07 |  | 2 |  |  | 3.7 | 15/30 |  | 9.7/19.2 | [5 empty] | www.vifg.com.vn
| Sunergy Clear | PT. ASAHIMAS FLAT GLASS TBK, INDONESIA | Sunergy Clear |  | JIS R3221 |  | 6 | Clear | 9 | 69 | 9 | 54 | 37 | 0.6 | 0.69 |  | 40 | https://www.agc-yourglass.com/bd/en-SG/products
| Sunergy Cool | PT. ASAHIMAS FLAT GLASS TBK, INDONESIA | Sunergy Cool |  | JIS R3221 |  | 6 | Clear | 6 | 50 | 7 | 38 | 55 | 0.48 | 0.55 |  | 30 | https://www.agc-yourglass.com/bd/en-SG/products
| Sunergy Green | PT. ASAHIMAS FLAT GLASS TBK, INDONESIA | Sunergy Green |  | JIS R3221 |  | 6 | Green | 7 | 56 | 6 | 30 | 64 | 0.41 | 0.47 |  | 13 | https://www.agc-yourglass.com/bd/en-SG/products
| Sunergy Euro Grey | PT. ASAHIMAS FLAT GLASS TBK, INDONESIA | Sunergy Euro Grey |  | JIS R3221 |  | 6 | Euro Grey | 6 | 34 | 6 | 28 | 66 | 0.39 | 0.45 |  | 12 | https://www.agc-yourglass.com/bd/en-SG/products
| Sunergy Blue Green | PT. ASAHIMAS FLAT GLASS TBK, INDONESIA | Sunergy Blue Green |  | JIS R3221 |  | 6 | Blue Green | 7 | 47 | 6 | 28 | 66 | 0.39 | 0.45 |  | 14 | https://www.agc-yourglass.com/bd/en-SG/products
| Sunergy Sigma Dark Blue | PT. ASAHIMAS FLAT GLASS TBK, INDONESIA | Sunergy Sigma Dark Blue |  | JIS R3221 |  | 6 | Dark Blue | 10 | 35 | 8 | 25 | 67 | 0.37 | 0.42 |  | 11 | https://www.agc-yourglass.com/bd/en-SG/products
| Sunergy Sigma Blue Green | PT. ASAHIMAS FLAT GLASS TBK, INDONESIA | Sunergy Sigma Blue Green |  | JIS R3221 |  | 6 | Blue Green | 11 | 36 | 8 | 22 | 71 | 0.34 | 0.39 |  | 8 | https://www.agc-yourglass.com/bd/en-SG/products
| Planibel G | PT. ASAHIMAS FLAT GLASS TBK, INDONESIA | Planibel G |  | EN1096-1 |  | 6 | Clear | 10 | 81 | 9 | 67 | 24 | 0.7 | 0.81 |  | 43 | https://www.agc-yourglass.com/bd/en-SG/products
| Planibel G on Euro Grey | PT. ASAHIMAS FLAT GLASS TBK, INDONESIA | Planibel G on Euro Grey |  | EN1096-1 |  | 6 | Euro Grey | 6 | 41 | 6 | 37 | 57 | 0.46 | 0.53 |  | 14 | https://www.agc-yourglass.com/bd/en-SG/products
| Sunfort29T | PT. ASAHIMAS FLAT GLASS TBK, INDONESIA | Sunfort29T |  | JIS R3221 |  | 6 | Clear | 5 | 29 | 13 | 14 | 72 | 0.27 | 0.3 |  | 9 | https://www.agc-yourglass.com/bd/en-SG/products
3 | Kính hộp
| Kính hộp cách âm cách nhiệt | Công ty TNHH SX TM & DV MTV Đại Dương Kính |  | 70.07 |  | 2 | 12 | Clear | 15.2 | 82.3 | 13.8 | 74.2 | 12 | 0.78 | 0.9 | 3.51 | 51.4 | http://daiduongkinh.com.vn/san-pham/3/kinh-hop-cach-am---cach-nhiet
| Kính hộp cách âm cách nhiệt | Công ty TNHH SX TM & DV MTV Đại Dương Kính |  | 70.07 |  | 2 | 15 | Clear | 15.2 | 82.3 | 13.8 | 74.2 | 12 | 0.78 | 0.9 | 3.32 | 51.4 | http://daiduongkinh.com.vn/san-pham/3/kinh-hop-cach-am---cach-nhiet
| Kính hộp cách âm cách nhiệt | Công ty TNHH SX TM & DV MTV Đại Dương Kính |  | 70.07 |  | 2 | 18 | Clear | 15.2 | 82.3 | 13.8 | 74.2 | 12 | 0.78 | 0.9 | 3.12 | 51.4 | http://daiduongkinh.com.vn/san-pham/3/kinh-hop-cach-am---cach-nhiet
| Kính hộp cách âm cách nhiệt | Công ty TNHH SX TM & DV MTV Đại Dương Kính |  | 70.07 |  | 2 | 14 | Clear | 14.8 | 81 | 13 | 70.1 | 16.8 | 0.75 | 0.86 | 3.53 | 46 | http://daiduongkinh.com.vn/san-pham/3/kinh-hop-cach-am---cach-nhiet
| Kính hộp cách âm cách nhiệt | Công ty TNHH SX TM & DV MTV Đại Dương Kính |  | 70.07 |  | 2 | 17 | Clear | 14.8 | 81 | 13 | 70.1 | 16.8 | 0.76 | 0.87 | 3.34 | 46 | http://daiduongkinh.com.vn/san-pham/3/kinh-hop-cach-am---cach-nhiet
| Kính hộp cách âm cách nhiệt | Công ty TNHH SX TM & DV MTV Đại Dương Kính |  | 70.07 |  | 2 | 20 | Clear | 14.8 | 81 | 13 | 70.1 | 16.8 | 0.76 | 0.87 | 3.14 | 46 | http://daiduongkinh.com.vn/san-pham/3/kinh-hop-cach-am---cach-nhiet
| Kính hộp cách âm cách nhiệt | Công ty TNHH SX TM & DV MTV Đại Dương Kính |  | 70.07 |  | 2 | 16 | Clear | 14.5 | 79.1 | 12.4 | 67.2 | 20.3 | 0.74 | 0.85 | 3.54 | 43.5 | http://daiduongkinh.com.vn/san-pham/3/kinh-hop-cach-am---cach-nhiet
| Kính hộp cách âm cách nhiệt | Công ty TNHH SX TM & DV MTV Đại Dương Kính |  | 70.07 |  | 2 | 19 | Clear | 14.5 | 79.1 | 12.4 | 67.2 | 20.3 | 0.74 | 0.85 | 3.35 | 43.5 | http://daiduongkinh.com.vn/san-pham/3/kinh-hop-cach-am---cach-nhiet
| Kính hộp cách âm cách nhiệt | Công ty TNHH SX TM & DV MTV Đại Dương Kính |  | 70.07 |  | 2 | 22 | Clear | 14.5 | 79.1 | 12.4 | 67.2 | 20.3 | 0.74 | 0.85 | 3.15 | 43.5 | http://daiduongkinh.com.vn/san-pham/3/kinh-hop-cach-am---cach-nhiet
| Kính hộp cách âm cách nhiệt | Công ty TNHH SX TM & DV MTV Đại Dương Kính |  | 70.07 |  | 2 | 18 | Clear | 14.3 | 77.9 | 12 | 64.1 | 23.9 | 0.71 | 0.82 | 3.54 | 40.4 | http://daiduongkinh.com.vn/san-pham/3/kinh-hop-cach-am---cach-nhiet
| Kính hộp cách âm cách nhiệt | Công ty TNHH SX TM & DV MTV Đại Dương Kính |  | 70.07 |  | 2 | 21 | Clear | 14.3 | 77.9 | 12 | 64.1 | 23.9 | 0.72 | 0.83 | 3.35 | 40.4 | http://daiduongkinh.com.vn/san-pham/3/kinh-hop-cach-am---cach-nhiet
| Kính hộp cách âm cách nhiệt | Công ty TNHH SX TM & DV MTV Đại Dương Kính |  | 70.07 |  | 2 | 24 | Clear | 14.3 | 77.9 | 12 | 64.1 | 23.9 | 0.72 | 0.83 | 3.16 | 40.4 | http://daiduongkinh.com.vn/san-pham/3/kinh-hop-cach-am---cach-nhiet
| Kính hộp cách âm cách nhiệt | Công ty TNHH SX TM & DV MTV Đại Dương Kính |  | 70.07 |  | 2 | 22 | Clear | 14.2 | 76.8 | 11.6 | 60.3 | 28.1 | 0.69 | 0.79 | 3.52 | 37.2 | http://daiduongkinh.com.vn/san-pham/3/kinh-hop-cach-am---cach-nhiet
| Kính hộp cách âm cách nhiệt | Công ty TNHH SX TM & DV MTV Đại Dương Kính |  | 70.07 |  | 2 | 25 | Clear | 14.2 | 76.8 | 11.6 | 60.3 | 28.1 | 0.69 | 0.79 | 3.34 | 37.2 | http://daiduongkinh.com.vn/san-pham/3/kinh-hop-cach-am---cach-nhiet
| Kính hộp cách âm cách nhiệt | Công ty TNHH SX TM & DV MTV Đại Dương Kính |  | 70.07 |  | 2 | 28 | Clear | 14.2 | 76.8 | 11.6 | 60.3 | 28.1 | 0.69 | 0.79 | 3.15 | 37.2 | http://daiduongkinh.com.vn/san-pham/3/kinh-hop-cach-am---cach-nhiet
| Kính hộp cách âm cách nhiệt | Công ty TNHH SX TM & DV MTV Đại Dương Kính |  | 70.07 |  | 2 | 26 | Clear | 13.9 | 75 | 11 | 55.8 | 33.2 | 0.65 | 0.75 | 3.51 | 33.5 | http://daiduongkinh.com.vn/san-pham/3/kinh-hop-cach-am---cach-nhiet
| Kính hộp cách âm cách nhiệt | Công ty TNHH SX TM & DV MTV Đại Dương Kính |  | 70.07 |  | 2 | 29 | Clear | 13.9 | 75 | 11 | 55.8 | 33.2 | 0.66 | 0.76 | 3.33 | 33.5 | http://daiduongkinh.com.vn/san-pham/3/kinh-hop-cach-am---cach-nhiet
| Kính hộp cách âm cách nhiệt | Công ty TNHH SX TM & DV MTV Đại Dương Kính |  | 70.07 |  | 2 | 32 | Clear | 13.9 | 75 | 11 | 55.8 | 33.2 | 0.66 | 0.76 | 3.14 | 33.5 | http://daiduongkinh.com.vn/san-pham/3/kinh-hop-cach-am---cach-nhiet
| Kính hộp cách âm cách nhiệt | Công ty TNHH SX TM & DV MTV Đại Dương Kính |  | 70.07 |  | 2 | 30 | Clear | 13.7 | 73.3 | 10.5 | 52 | 37.5 | 0.62 | 0.71 | 3.49 | 30.6 | http://daiduongkinh.com.vn/san-pham/3/kinh-hop-cach-am---cach-nhiet
| Kính hộp cách âm cách nhiệt | Công ty TNHH SX TM & DV MTV Đại Dương Kính |  | 70.07 |  | 2 | 33 | Clear | 13.7 | 73.3 | 10.5 | 52 | 37.5 | 0.63 | 0.72 | 3.31 | 30.6 | http://daiduongkinh.com.vn/san-pham/3/kinh-hop-cach-am---cach-nhiet
| Kính hộp cách âm cách nhiệt | Công ty TNHH SX TM & DV MTV Đại Dương Kính |  | 70.07 |  | 2 | 36 | Clear | 13.7 | 73.3 | 10.5 | 52 | 37.5 | 0.63 | 0.72 | 3.13 | 30.6 | http://daiduongkinh.com.vn/san-pham/3/kinh-hop-cach-am---cach-nhiet
| Kính hộp kiểm soát nhiệt | Công ty Kính nổi Viglacera VIFG |  | 70.07 |  | 2 |  |  | 50 | 15/30 |  | 14.5/30.4 | [5 empty] | www.vifg.com.vn
| Stopray Vision 61T | PT. ASAHIMAS FLAT GLASS TBK, INDONESIA | Stopray Vision 61T, 6-12-6 |  | EN1096-1 | 2 |  | Clear | 13 | 60 | 35 | 30 | 36 | 0.33 | 0.38 |  | 11 | https://www.agc-yourglass.com/bd/en-SG/products
| Stopray Vision 61 | PT. ASAHIMAS FLAT GLASS TBK, INDONESIA | Stopray Vision 61, 6-12-6 |  | EN1096-1 | 2 |  | Clear | 13 | 60 | 35 | 30 | 36 | 0.33 | 0.38 |  | 11 | https://www.agc-yourglass.com/bd/en-SG/products
| Stopray Vision 52T | AGC GLASS EUROPE | Stopray Vision 52T, 6-12-6 |  | EN1096-1 | 2 |  | Clear | 16 | 50 | 37 | 24 | 39 | 0.28 | 0.32 |  | 12 | https://www.agc-yourglass.com/bd/en-SG/products
| Stopray Vision 51T | PT. ASAHIMAS FLAT GLASS TBK, INDONESIA | Stopray Vision 51T, 6-12-6 |  | EN1096-1 | 2 |  | Clear | 14 | 50 | 36 | 24 | 40 | 0.28 | 0.32 |  | 9 | https://www.agc-yourglass.com/bd/en-SG/products
| Stopray Vision 51 | PT. ASAHIMAS FLAT GLASS TBK, INDONESIA | Stopray Vision 51, 6-12-6 |  | EN1096-1 | 2 |  | Clear | 14 | 50 | 36 | 24 | 40 | 0.28 | 0.32 |  | 9 | https://www.agc-yourglass.com/bd/en-SG/products
| Stopray Vision 50T | AGC FLAT GLASS (THAILAND) PUBLIC COMPANY LIMITED | Stopray Vision 50T, 6-12-6 |  | EN1096-1 | 2 |  | Clear | 17 | 49 | 33 | 27 | 41 | 0.31 | 0.35 |  | 8 | https://www.agc-yourglass.com/bd/en-SG/products
| Stopray Vision 50 | AGC FLAT GLASS (THAILAND) PUBLIC COMPANY LIMITED | Stopray Vision 50, 6-12-6 |  | EN1096-1 | 2 |  | Clear | 17 | 49 | 33 | 27 | 41 | 0.31 | 0.35 |  | 8 | https://www.agc-yourglass.com/bd/en-SG/products
| Stopray Vision 40T | PT. ASAHIMAS FLAT GLASS TBK, INDONESIA | Stopray Vision 40T, 6-12-6 |  | EN1096-1 | 2 |  | Clear | 19 | 40 | 42 | 19 | 40 | 0.22 | 0.25 |  | 10 | https://www.agc-yourglass.com/bd/en-SG/products
| Stopray Vision 40 | PT. ASAHIMAS FLAT GLASS TBK, INDONESIA | Stopray Vision 40, 6-12-6 |  | EN1096-1 | 2 |  | Clear | 19 | 40 | 42 | 19 | 40 | 0.22 | 0.25 |  | 10 | https://www.agc-yourglass.com/bd/en-SG/products
| Stopray Vision 31T | PT. ASAHIMAS FLAT GLASS TBK, INDONESIA | Stopray Vision 31T, 6-12-6 |  | EN1096-1 | 2 |  | Clear | 20 | 31 | 32 | 15 | 53 | 0.19 | 0.22 |  | 11 | https://www.agc-yourglass.com/bd/en-SG/products
| Stopray Smart 32T | AGC FLAT GLASS (THAILAND) PUBLIC COMPANY LIMITED | Stopray Smart 32T, 6-12-6 |  | EN1096-1 | 2 |  | Clear | 19 | 33 | 19 | 21 | 60 | 0.27 | 0.3 |  | 11 | https://www.agc-yourglass.com/bd/en-SG/products
| Stopray Smart 51/33 | AGC FLAT GLASS (THAILAND) PUBLIC COMPANY LIMITED | Stopray Smart 51/33, 6-12-6 |  | EN1096-1 | 2 |  | Clear | 25 | 50 | 31 | 29 | 40 | 0.33 | 0.38 |  | 20 | https://www.agc-yourglass.com/bd/en-SG/products
| Stopray Smart 30/20 | AGC FLAT GLASS (THAILAND) PUBLIC COMPANY LIMITED | Stopray Smart 30/20, 6-12-6 |  | EN1096-1 | 2 |  | Clear | 28 | 29 | 31 | 17 | 53 | 0.21 | 0.24 |  | 9 | https://www.agc-yourglass.com/bd/en-SG/products
| Stopray Ace 30T | AGC FLAT GLASS (THAILAND) PUBLIC COMPANY LIMITED | Stopray Ace 30T, 6-12-6 |  | EN1096-1 | 2 |  | Clear | 17 | 32 | 25 | 17 | 58 | 0.21 | 0.24 |  | 14 | https://www.agc-yourglass.com/bd/en-SG/products
| Stopray Ace 40T | AGC FLAT GLASS (THAILAND) PUBLIC COMPANY LIMITED | Stopray Ace 40T, 6-12-6 |  | EN1096-1 | 2 |  | Clear | 16 | 40 | 24 | 20 | 56 | 0.25 | 0.28 |  | 13 | https://www.agc-yourglass.com/bd/en-SG/products