## VLXD6
Nhóm sản phẩm vật liệu phim cách nhiệt dán kính
STT | Chủng loại sản phẩm | Nhà sản xuất/Nhà phân phối | Ký hiệu sản phẩm | Mã số xuất khẩu, nhập khẩu của sản phẩm (HS) | Tiêu chuẩn sản phẩm | Độ dày mil (1 mil = 0,0975 mm) | Hệ số cản nhiệt trực tiếp (%) | Hệ số hấp thụ nhiệt (%) | Hệ số phản xạ nhiệt (%) | Cách nhiệt sau dán film (%) | Hệ số xuyên sáng (%) | Hệ số phản quang (%) | Hệ số cản UV (%) | Hệ số cản nhiệt tổng thể (%) | Nguồn thông tin trích dẫn
| Phim cách nhiệt Zippo | Johnson Window Films Inc. (USA) | ZIPPO 65 | 39.20.91.10 | Chứng nhận chống cháy nổ BS 5051 (UK) | 2 |  |  |  | 52-58 | 65 |  | >99 |  | www.johnsonwindowfilms.com
| Phim cách nhiệt Zippo | Johnson Window Films Inc. (USA) | ZIPPO 35 | 39.20.91.10 | Chứng nhận chống cháy nổ BS 5051 (UK) | 2 |  |  |  | 65-70 | 35 |  | >99 |  | www.johnsonwindowfilms.com
| Phim cách nhiệt Zippo | Johnson Window Films Inc. (USA) | ZIPPO 30 | 39.20.91.10 | Chứng nhận chống cháy nổ BS 5051 (UK) | 2 |  |  |  | 72-76 | 30 |  | >99 |  | www.johnsonwindowfilms.com
| Phim cách nhiệt Zippo | Johnson Window Films Inc. (USA) | ZIPPO25 | 39.20.91.10 | Chứng nhận chống cháy nổ BS 5051 (UK) | 2 |  |  |  | 65-70 | 25 |  | >99 |  | www.johnsonwindowfilms.com
| Phim cách nhiệt Zippo | Johnson Window Films Inc. (USA) | ZIPPO 20 | 39.20.91.10 | Chứng nhận chống cháy nổ BS 5051 (UK) | 2 |  |  |  | 72-76 | 20 |  | >99 |  | www.johnsonwindowfilms.com
| Phim cách nhiệt Zippo | Johnson Window Films Inc. (USA) | ZIPPO Safety 4 Mil | 39.20.91.10 | Chứng nhận chống cháy nổ BS 5051 (UK) | 4 | [6 empty] | >99 |  | www.johnsonwindowfilms.com
| Phim cách nhiệt Zippo | Johnson Window Films Inc. (USA) | ZIPPO Ssafety & Solar Control 4Mil | 39.20.91.10 | Chứng nhận chống cháy nổ BS 5051 (UK) | 4 |  |  |  | 65 |  |  | >99 | 37 | www.johnsonwindowfilms.com
| Phim cách nhiệt Johnson Window Film | Johnson Window Films Inc. (USA) | SP 15 | 39.20.91.10 | Chứng nhận chống cháy nổ BS 5051 (UK) |  |  |  |  | 59 | 15 |  | 99 |  | www.johnsonwindowfilms.com
| Phim cách nhiệt Johnson Window Film | Johnson Window Films Inc. (USA) | ES 35 | 39.20.91.10 | Chứng nhận chống cháy nổ BS 5051 (UK) |  |  |  |  | 58 | 37 |  | 99 |  | www.johnsonwindowfilms.com
| Phim cách nhiệt Johnson Window Film | Johnson Window Films Inc. (USA) | FS65 | 39.20.91.10 | Chứng nhận chống cháy nổ BS 5051 (UK) |  |  |  |  | 50 | 65 |  | 99 |  | www.johnsonwindowfilms.com
| Phim cách nhiệt Johnson Window Film | Johnson Window Films Inc. (USA) | ES 30 | 39.20.91.10 | Chứng nhận chống cháy nổ BS 5051 (UK) |  |  |  |  | 60 | 30 |  | 99 |  | www.johnsonwindowfilms.com
| Phim cách nhiệt Johnson Window Film | Johnson Window Films Inc. (USA) | CF 75 | 39.20.91.10 | Chứng nhận chống cháy nổ BS 5051 (UK) |  |  |  |  | 52 | 75 |  | 99 |  | www.johnsonwindowfilms.com
| Phim cách nhiệt Johnson Window Film | Johnson Window Films Inc. (USA) | CH35 | 39.20.91.10 | Chứng nhận chống cháy nổ BS 5051 (UK) |  |  |  |  | 48 | 35 |  | 99 |  | www.johnsonwindowfilms.com
| Phim cách nhiệt Johnson Window Film | Johnson Window Films Inc. (USA) | SP35 | 39.20.91.10 | Chứng nhận chống cháy nổ BS 5051 (UK) |  |  |  |  | 57 | 35 |  | 99 |  | www.johnsonwindowfilms.com
| Phim cách nhiệt Johnson Window Film | Johnson Window Films Inc. (USA) | PGC30 | 39.20.91.10 | Chứng nhận chống cháy nổ BS 5051 (UK) |  |  |  |  | 57 | 30 |  | 99 |  | www.johnsonwindowfilms.com
| Phim cách nhiệt Johnson Window Film | Johnson Window Films Inc. (USA) | GSN 30 | 39.20.91.10 | Chứng nhận chống cháy nổ BS 5051 (UK) |  |  |  |  | 55 | 31 |  | 99 |  | www.johnsonwindowfilms.com
| Phim cách nhiệt Johnson Window Film | Johnson Window Films Inc. (USA) | SB30P | 39.20.91.10 | Chứng nhận chống cháy nổ BS 5051 (UK) |  |  |  |  | 69 | 30 |  | 99 |  | www.johnsonwindowfilms.com
| Phim cách nhiệt Johnson Window Film | Johnson Window Films Inc. (USA) | MGN 35P | 39.20.91.10 | Chứng nhận chống cháy nổ BS 5051 (UK) |  |  |  |  | 57 | 35 |  | 99 |  | www.johnsonwindowfilms.com
| Phim cách nhiệt Johnson Window Film | Johnson Window Films Inc. (USA) | CH 15 | 39.20.91.10 | Chứng nhận chống cháy nổ BS 5051 (UK) |  |  |  |  | 52 | 15 |  | 99 |  | www.johnsonwindowfilms.com
| Phim cách nhiệt LLUMAR WINDOW FILM | Công ty TNHH Phim Cách Nhiệt Ngôi sao | RNO7G SR PS | 39.20.91.10 | ISO 9001 : 2008 |  |  |  |  | 84 | 5 |  |  | 84 | www.phimcachnhiet.com.vn
| Phim cách nhiệt LLUMAR WINDOW FILM | Công ty TNHH Phim Cách Nhiệt Ngôi sao | R15B SR CDF | 39.20.91.10 | [5 empty] | 76 | 10 |  |  | 76 | www.phimcachnhiet.com.vn
| Phim cách nhiệt LLUMAR WINDOW FILM | Công ty TNHH Phim Cách Nhiệt Ngôi sao | R15G SR CDF | 39.20.91.10 | [5 empty] | 75 | 7 |  |  | 75 | www.phimcachnhiet.com.vn
| Phim cách nhiệt LLUMAR WINDOW FILM | Công ty TNHH Phim Cách Nhiệt Ngôi sao | R15BL SR HPR | 39.20.91.10 | [5 empty] | 75 | 11 |  |  | 75 | www.phimcachnhiet.com.vn
| Phim cách nhiệt LLUMAR WINDOW FILM | Công ty TNHH Phim Cách Nhiệt Ngôi sao | R15GO SR HPR | 39.20.91.10 | [5 empty] | 79 | 14 |  |  | 79 | www.phimcachnhiet.com.vn
| Phim cách nhiệt LLUMAR WINDOW FILM | Công ty TNHH Phim Cách Nhiệt Ngôi sao | R15GN SR HPR | 39.20.91.10 | [5 empty] | 75 | 15 |  |  | 75 | www.phimcachnhiet.com.vn
| Phim cách nhiệt LLUMAR WINDOW FILM | Công ty TNHH Phim Cách Nhiệt Ngôi sao | LR20SI SR HPR | 39.20.91.10 | [5 empty] | 77 | 18 |  |  | 77 | www.phimcachnhiet.com.vn
| Phim cách nhiệt LLUMAR WINDOW FILM | Công ty TNHH Phim Cách Nhiệt Ngôi sao | R20 SR CDF | 39.20.91.10 | [5 empty] | 79 | 16 |  |  | 79 | www.phimcachnhiet.com.vn
| Phim cách nhiệt LLUMAR WINDOW FILM | Công ty TNHH Phim Cách Nhiệt Ngôi sao | R35 SR CDF | 39.20.91.10 | [5 empty] | 69 | 28 |  |  | 69 | www.phimcachnhiet.com.vn
| Phim cách nhiệt LLUMAR WINDOW FILM | Công ty TNHH Phim Cách Nhiệt Ngôi sao | R50 SR HPR | 39.20.91.10 | [5 empty] | 54 | 48 |  |  | 54 | www.phimcachnhiet.com.vn
| Phim cách nhiệt LLUMAR WINDOW FILM | Công ty TNHH Phim Cách Nhiệt Ngôi sao | DR25 SR CDF | 39.20.91.10 | [5 empty] | 65 | 22 |  | 99 | 65 | www.phimcachnhiet.com.vn
| Phim cách nhiệt LLUMAR WINDOW FILM | Công ty TNHH Phim Cách Nhiệt Ngôi sao | DR35 SR CDF | 39.20.91.10 | [5 empty] | 56 | 36 |  | 99 | 56 | www.phimcachnhiet.com.vn
| Phim cách nhiệt LLUMAR WINDOW FILM | Công ty TNHH Phim Cách Nhiệt Ngôi sao | LE35 SR CDF | 39.20.91.10 | [5 empty] | 73 | 31 |  | 99 | 73 | www.phimcachnhiet.com.vn
| Phim cách nhiệt LLUMAR WINDOW FILM | Công ty TNHH Phim Cách Nhiệt Ngôi sao | LE50 SR CDF | 39.20.91.10 | [5 empty] | 58 | 49 |  | 99 | 58 | www.phimcachnhiet.com.vn
| Phim cách nhiệt LLUMAR WINDOW FILM | Công ty TNHH Phim Cách Nhiệt Ngôi sao | DL30GN SR HPR | 39.20.91.10 | [5 empty] | 54 | 30 |  | 99 | 54 | www.phimcachnhiet.com.vn
| Phim cách nhiệt LLUMAR WINDOW FILM | Công ty TNHH Phim Cách Nhiệt Ngôi sao | N1020 SR CDF | 39.20.91.10 | [5 empty] | 63 | 24 |  | 99 | 63 | www.phimcachnhiet.com.vn
| Phim cách nhiệt LLUMAR WINDOW FILM | Công ty TNHH Phim Cách Nhiệt Ngôi sao | N1040 SR CDF | 39.20.91.10 | [5 empty] | 50 | 40 |  | 99 | 50 | www.phimcachnhiet.com.vn
| Phim cách nhiệt LLUMAR WINDOW FILM | Công ty TNHH Phim Cách Nhiệt Ngôi sao | N1050 SR CDF | 39.20.91.10 | [5 empty] | 42 | 49 |  | 99 | 42 | www.phimcachnhiet.com.vn
| Phim cách nhiệt LLUMAR WINDOW FILM | Công ty TNHH Phim Cách Nhiệt Ngôi sao | N1065 SR CDF | 39.20.91.10 | [5 empty] | 29 | 67 |  | 99 | 29 | www.phimcachnhiet.com.vn
| Phim cách nhiệt LLUMAR WINDOW FILM | Công ty TNHH Phim Cách Nhiệt Ngôi sao | N1020B SR CDF | 39.20.91.10 | [5 empty] | 77 | 20 |  | 99 | 77 | www.phimcachnhiet.com.vn
| Phim cách nhiệt LLUMAR WINDOW FILM | Công ty TNHH Phim Cách Nhiệt Ngôi sao | N1035B SR CDF | 39.20.91.10 | [5 empty] | 64 | 37 |  | 99 | 64 | www.phimcachnhiet.com.vn
| Phim cách nhiệt LLUMAR WINDOW FILM | Công ty TNHH Phim Cách Nhiệt Ngôi sao | REX20SI ER HPR | 39.20.91.10 | [5 empty] | 83 | 15 |  | 99 | 83 | www.phimcachnhiet.com.vn
| Phim cách nhiệt LLUMAR WINDOW FILM | Công ty TNHH Phim Cách Nhiệt Ngôi sao | UV CL SR PS | 39.20.91.10 | [5 empty] | 16 | 15 |  | 99.9 | 16 | www.phimcachnhiet.com.vn
| Phim cách nhiệt LLUMAR WINDOW FILM | Công ty TNHH Phim Cách Nhiệt Ngôi sao | LS60 SR CDF | 39.20.91.10 | [5 empty] | 55 | 62 |  | 99 | 55 | www.phimcachnhiet.com.vn
| Phim cách nhiệt WINTECH | CÔNG TY TNHH QCM CÁT THIÊN | SILVER 65 | 39.20.91.10 | ISO 9001 : 2000; ISO 1400 : 2004 |  |  |  |  | 33 | 65 | 9 |  | 33 | www.phimnhakinh.com.vn
| Phim cách nhiệt WINTECH | CÔNG TY TNHH QCM CÁT THIÊN | NATURAL 35 | 39.20.91.10 | ISO 9001 : 2000; ISO 1400 : 2005 |  |  |  |  | 49 | 46 | 22 |  | 49 | www.phimnhakinh.com.vn
| Phim cách nhiệt WINTECH | CÔNG TY TNHH QCM CÁT THIÊN | NATURAL 20 | 39.20.91.10 | ISO 9001 : 2000; ISO 1400 : 2006 |  |  |  |  | 60 | 23 | 22 |  | 60 | www.phimnhakinh.com.vn
| Phim cách nhiệt WINTECH | CÔNG TY TNHH QCM CÁT THIÊN | NATURAL 10 | 39.20.91.10 | ISO 9001 : 2000; ISO 1400 : 2007 |  |  |  |  | 65 | 13 | 14 |  | 65 | www.phimnhakinh.com.vn
| Phim cách nhiệt WINTECH | CÔNG TY TNHH QCM CÁT THIÊN | GREEN 10 | 39.20.91.10 | ISO 9001 : 2000; ISO 1400 : 2008 |  |  |  |  | 86 | 15 | 22 |  | 86 | www.phimnhakinh.com.vn
| Phim cách nhiệt WINTECH | CÔNG TY TNHH QCM CÁT THIÊN | SILVER 15 | 39.20.91.10 | ISO 9001 : 2000; ISO 1400 : 2009 |  |  |  |  | 80 | 18 | 61 |  | 80 | www.phimnhakinh.com.vn
| Phim cách nhiệt WINTECH | CÔNG TY TNHH QCM CÁT THIÊN | SILVER35 | 39.20.91.10 | ISO 9001 : 2000; ISO 1400 : 2010 |  |  |  |  | 62 | 39 | 37 |  | 62 | www.phimnhakinh.com.vn
| Phim cách nhiệt WINTECH | CÔNG TY TNHH QCM CÁT THIÊN | BLUE 10 | 39.20.91.10 | ISO 9001 : 2000; ISO 1400 : 2011 |  |  |  |  | 85 | 13 | 23 |  | 85 | www.phimnhakinh.com.vn
| Phim cách nhiệt WINTECH | CÔNG TY TNHH QCM CÁT THIÊN | GRAY 10 | 39.20.91.10 | ISO 9001 : 2000; ISO 1400 : 2012 |  |  |  |  | 87 | 9 | 35 |  | 87 | www.phimnhakinh.com.vn
| Phim cách nhiệt WINTECH | CÔNG TY TNHH QCM CÁT THIÊN | SSAFETY 4 MIL | 39.20.91.10 | ISO 9001 : 2000; ISO 1400 : 2013 | 4 |  |  |  | 0 | 90 | 8 |  | 0 | www.phimnhakinh.com.vn
| Phim cách nhiệt ANYGARD | CÔNG TY TNHH ANYGARD VIỆT NAM | RD-BK 50A | 39.20.91.10 | ES 30 |  |  |  |  | 48 | 50 | 12 | >99 |  | http://anygard.vn
| Phim cách nhiệt ANYGARD | CÔNG TY TNHH ANYGARD VIỆT NAM | NANO Ceramic IR Crystal 45 | 39.20.91.10 | CF 75 |  |  |  |  | 44 | 76 | 11,6 | >99 |  | http://anygard.vn
| Phim cách nhiệt ANYGARD | CÔNG TY TNHH ANYGARD VIỆT NAM | RD-BK 20B | 39.20.91.10 | CH35 |  |  |  |  | 73 | 13 | 19 | >99 |  | http://anygard.vn
| Phim cách nhiệt ANYGARD | CÔNG TY TNHH ANYGARD VIỆT NAM | RD-BK 35A | 39.20.91.10 | SP35 |  |  |  |  | 56 | 35 | 11,5 | >99 |  | http://anygard.vn
| Phim cách nhiệt ANYGARD | CÔNG TY TNHH ANYGARD VIỆT NAM | GR SV-15 | 39.20.91.10 | PGC30 |  |  |  |  | 86 | 18 | 46 | >99 |  | http://anygard.vn
| Phim cách nhiệt ANYGARD | CÔNG TY TNHH ANYGARD VIỆT NAM | GR SV- 30 | 39.20.91.10 | GSN 30 |  |  |  |  | 65 | 30 | 28 | >99 |  | http://anygard.vn
| Phim cách nhiệt ANYGARD | CÔNG TY TNHH ANYGARD VIỆT NAM | GR CL-19 | 39.20.91.10 | SB30P |  |  |  |  | 70 | 25 | 28 | >99 |  | http://anygard.vn
| Phim cách nhiệt ANYGARD | CÔNG TY TNHH ANYGARD VIỆT NAM | SV - GR | 39.20.91.10 | MGN 35P |  |  |  |  | 68 | 16 | 26 | >99 |  | http://anygard.vn
| Phim cách nhiệt ANYGARD | CÔNG TY TNHH ANYGARD VIỆT NAM | RD-BK 05A | 39.20.91.10 | CH 15 |  |  |  |  | 91 | 4 | 11 | >99 |  | http://anygard.vn
| Phim cách nhiệt ANYGARD | CÔNG TY TNHH ANYGARD VIỆT NAM | SS 7090 | 39.20.91.10 | [5 empty] | 49 | 70 | 12 | >99 |  | http://anygard.vn
| Phim cách nhiệt ANYGARD | CÔNG TY TNHH ANYGARD VIỆT NAM | RUBY 7080 BLUE | 39.20.91.10 | [5 empty] | 41 | 72 | 8,8 | >99 |  | http://anygard.vn
| Phim cách nhiệt ANYGARD | CÔNG TY TNHH ANYGARD VIỆT NAM | THE CROWN 4080 | 39.20.91.10 | [5 empty] | 72 | 44 | 8,8 | >99 |  | http://anygard.vn
| Phim cách nhiệt ANYGARD | CÔNG TY TNHH ANYGARD VIỆT NAM | NC 60 | 39.20.91.10 |  |  | 66 | 59 | 7 |  | 62 |  | 99 | 49 | http://anygard.vn
| Phim cách nhiệt ANYGARD | CÔNG TY TNHH ANYGARD VIỆT NAM | E 35 | 39.20.91.10 |  |  | 70 | 49 | 21 |  | 33 |  | 99 | 57 | http://anygard.vn
| Phim cách nhiệt ANYGARD | CÔNG TY TNHH ANYGARD VIỆT NAM | E 20 | 39.20.91.10 |  |  | 80 | 51 | 29 |  | 20 |  | 99 | 66 | http://anygard.vn
| Phim cách nhiệt ANYGARD | CÔNG TY TNHH ANYGARD VIỆT NAM | SV 30 | 39.20.91.10 |  |  | 76 | 39 | 37 |  | 33 |  | 99 | 63 | http://anygard.vn
| Phim cách nhiệt ANYGARD | CÔNG TY TNHH ANYGARD VIỆT NAM | SV 15 | 39.20.91.10 |  |  | 84 | 34 | 50 |  | 19 |  | 99 | 73 | http://anygard.vn
| Phim cách nhiệt ANYGARD | CÔNG TY TNHH ANYGARD VIỆT NAM | BS 25 | 39.20.91.10 |  |  | 70 | 55 | 15 |  | 22 |  | 99 | 55 | http://anygard.vn
| Phim cách nhiệt ANYGARD | CÔNG TY TNHH ANYGARD VIỆT NAM | CG 35 | 39.20.91.10 |  |  | 60 | 49 | 11 |  | 30 |  | 99 | 46 | http://anygard.vn
| Phim cách nhiệt ANYGARD | CÔNG TY TNHH ANYGARD VIỆT NAM | BK 35 | 39.20.91.10 |  |  | 60 | 49 | 11 |  | 30 |  | 99 | 46 | http://anygard.vn
| Phim cách nhiệt ANYGARD | CÔNG TY TNHH ANYGARD VIỆT NAM | BK 20 | 39.20.91.10 |  |  | 65 | 54 | 11 |  | 16 |  | 99 | 49 | http://anygard.vn
| Phim cách nhiệt ANYGARD | CÔNG TY TNHH ANYGARD VIỆT NAM | NGR 30 | 39.20.91.10 |  |  | 65 | 45 | 20 |  | 33 |  | 99 | 52 | http://anygard.vn
| Phim cách nhiệt ANYGARD | CÔNG TY TNHH ANYGARD VIỆT NAM | SB 15 | 39.20.91.10 |  |  | 81 | 33 | 47 |  | 20 |  | 99 | 69 | http://anygard.vn
| Phim cách nhiệt ANYGARD | CÔNG TY TNHH ANYGARD VIỆT NAM | SG 15 | 39.20.91.10 |  |  | 81 | 33 | 47 |  | 20 |  | 99 | 69 | http://anygard.vn
| Phim cách nhiệt ANYGARD | CÔNG TY TNHH ANYGARD VIỆT NAM | BC 25 | 39.20.91.10 |  |  | 65 | 55 | 10 |  | 22 |  | 99 | 48 | http://anygard.vn
| Phim cách nhiệt ANYGARD | CÔNG TY TNHH ANYGARD VIỆT NAM | BC 05 | 39.20.91.10 |  |  | 75 | 65 | 10 |  | 5 |  | 99 | 56 | http://anygard.vn
| Phim cách nhiệt NTECH | Công ty TNHH Phim Cách Nhiệt Ngôi sao | Blue 65 | 39.20.91.10 |  | 2 |  |  |  |  | 66 |  | > 99 | 60 | www.ntechfilm.com.vn; www.phimcachnhiet.com.vn
| Phim cách nhiệt NTECH | Công ty TNHH Phim Cách Nhiệt Ngôi sao | IR Premium 6070 | 39.20.91.10 |  | 2 |  |  |  |  | 72 |  | > 99 | 45 | www.ntechfilm.com.vn; www.phimcachnhiet.com.vn
| Phim cách nhiệt NTECH | Công ty TNHH Phim Cách Nhiệt Ngôi sao | SCH 15 BK | 39.20.91.10 |  | 2 |  |  |  |  | 15 |  | > 99 | 78 | www.ntechfilm.com.vn; www.phimcachnhiet.com.vn
| Phim cách nhiệt NTECH | Công ty TNHH Phim Cách Nhiệt Ngôi sao | SCH 35 BK | 39.20.91.10 |  | 2 |  |  |  |  | 32 |  | > 99 | 73 | www.ntechfilm.com.vn; www.phimcachnhiet.com.vn
| Phim cách nhiệt NTECH | Công ty TNHH Phim Cách Nhiệt Ngôi sao | PHP 05 BK | 39.20.91.10 |  | 2 |  |  |  |  | 8 |  | > 99 | 76 | www.ntechfilm.com.vn; www.phimcachnhiet.com.vn
| Phim cách nhiệt NTECH | Công ty TNHH Phim Cách Nhiệt Ngôi sao | HP 15 BK | 39.20.91.10 |  | 1,5 |  |  |  |  | 20 |  | > 99 | 73 | www.ntechfilm.com.vn; www.phimcachnhiet.com.vn
| Phim cách nhiệt NTECH | Công ty TNHH Phim Cách Nhiệt Ngôi sao | HP 25 BK | 39.20.91.10 |  | 1,5 |  |  |  |  | 27 |  | > 99 | 73 | www.ntechfilm.com.vn; www.phimcachnhiet.com.vn
| Phim cách nhiệt NTECH | Công ty TNHH Phim Cách Nhiệt Ngôi sao | HP 35 BK | 39.20.91.10 |  | 1,5 |  |  |  |  | 40 |  | > 99 | 52 | www.ntechfilm.com.vn; www.phimcachnhiet.com.vn
| Phim cách nhiệt NTECH | Công ty TNHH Phim Cách Nhiệt Ngôi sao | BN 20 | 39.20.91.10 |  | 2 |  |  |  |  | 27 |  | > 99 | 73 | www.ntechfilm.com.vn; www.phimcachnhiet.com.vn
| Phim cách nhiệt NTECH | Công ty TNHH Phim Cách Nhiệt Ngôi sao | DN 20 | 39.20.91.10 |  | 2 |  |  |  |  | 20 |  | > 99 | 73 | www.ntechfilm.com.vn; www.phimcachnhiet.com.vn
| Phim cách nhiệt NTECH | Công ty TNHH Phim Cách Nhiệt Ngôi sao | Black 10 | 39.20.91.10 |  | 2 |  |  |  |  | 16 |  | > 99 | 73 | www.ntechfilm.com.vn; www.phimcachnhiet.com.vn
| Phim cách nhiệt NTECH | Công ty TNHH Phim Cách Nhiệt Ngôi sao | Black 15 | 39.20.91.10 |  | 2 |  |  |  |  | 14 |  | > 99 | 74 | www.ntechfilm.com.vn; www.phimcachnhiet.com.vn
| Phim cách nhiệt NTECH | Công ty TNHH Phim Cách Nhiệt Ngôi sao | Green 25 | 39.20.91.10 |  | 2 |  |  |  |  | 31 |  | > 99 | 72 | www.ntechfilm.com.vn; www.phimcachnhiet.com.vn
| Phim cách nhiệt NTECH | Công ty TNHH Phim Cách Nhiệt Ngôi sao | R- Green 10 | 39.20.91.10 |  | 2 |  |  |  |  | 12 |  | > 99 | 79 | www.ntechfilm.com.vn; www.phimcachnhiet.com.vn
| Phim cách nhiệt NTECH | Công ty TNHH Phim Cách Nhiệt Ngôi sao | R-Blue 15 | 39.20.91.10 |  | 2 |  |  |  |  | 13 |  | > 99 | 76 | www.ntechfilm.com.vn; www.phimcachnhiet.com.vn
| Phim cách nhiệt NTECH | Công ty TNHH Phim Cách Nhiệt Ngôi sao | Silver 15 | 39.20.91.10 |  | 2 |  |  |  |  | 17 |  | > 99 | 76 | www.ntechfilm.com.vn; www.phimcachnhiet.com.vn
| Phim cách nhiệt NTECH | Công ty TNHH Phim Cách Nhiệt Ngôi sao | Silver 35 | 39.20.91.10 |  | 2 |  |  |  |  | 44 |  | > 99 | 59 | www.ntechfilm.com.vn; www.phimcachnhiet.com.vn
| Phim cách nhiệt NTECH | Công ty TNHH Phim Cách Nhiệt Ngôi sao | silver 60 | 39.20.91.10 |  | 2 |  |  |  |  | 65 |  | > 99 | 40 | www.ntechfilm.com.vn; www.phimcachnhiet.com.vn
| Phim cách nhiệt NTECH | Công ty TNHH Phim Cách Nhiệt Ngôi sao | Silver gray | 39.20.91.10 |  | 2 |  |  |  |  | 10 |  | > 99 | 89 | www.ntechfilm.com.vn; www.phimcachnhiet.com.vn
| Phim cách nhiệt NTECH | Công ty TNHH Phim Cách Nhiệt Ngôi sao | Silver gold | 39.20.91.10 |  | 2 |  |  |  |  | 16 |  | > 99 | 77 | www.ntechfilm.com.vn; www.phimcachnhiet.com.vn
| Phim cách nhiệt NTECH | Công ty TNHH Phim Cách Nhiệt Ngôi sao | Sputtering CC25 | 39.20.91.10 |  | 2 |  |  |  |  | 23 |  | > 99 | 74 | www.ntechfilm.com.vn; www.phimcachnhiet.com.vn
| Phim cách nhiệt NTECH | Công ty TNHH Phim Cách Nhiệt Ngôi sao | Sputtering CC35 | 39.20.91.10 |  | 2 |  |  |  |  | 35 |  | > 99 | 73 | www.ntechfilm.com.vn; www.phimcachnhiet.com.vn
| Phim cách nhiệt NTECH | Công ty TNHH Phim Cách Nhiệt Ngôi sao | Max 60 | 39.20.91.10 |  | 2 |  | 43 | 6,2 |  | 67 |  | > 99 | 65 | www.ntechfilm.com.vn; www.phimcachnhiet.com.vn
| Phim cách nhiệt NTECH | Công ty TNHH Phim Cách Nhiệt Ngôi sao | Max 50 | 39.20.91.10 |  | 2 |  | 67,2 | 5,7 |  | 54 |  | > 99 | 73 | www.ntechfilm.com.vn; www.phimcachnhiet.com.vn
| Phim cách nhiệt NTECH | Công ty TNHH Phim Cách Nhiệt Ngôi sao | Max 30 | 39.20.91.10 |  | 2 |  | 81 | 5 |  | 25 |  | > 99 | 80 | www.ntechfilm.com.vn; www.phimcachnhiet.com.vn
| Phim cách nhiệt NTECH | Công ty TNHH Phim Cách Nhiệt Ngôi sao | SS50 (Silver 50 safety 4Mil) | 39.20.91.10 |  | 4 |  |  |  |  | 47 |  | > 99 | 56 | www.ntechfilm.com.vn; www.phimcachnhiet.com.vn
| Phim cách nhiệt NTECH | Công ty TNHH Phim Cách Nhiệt Ngôi sao | SS35 (Silver 35 Safety 4Mil) | 39.20.91.10 |  | 4 |  |  |  |  | 32 |  | > 99 | 69 | www.ntechfilm.com.vn; www.phimcachnhiet.com.vn
| Phim cách nhiệt COOL N LITE- SPECTRATINT SERIES | Cool N Lite Solar Film Pte Ltd. | CNL-05 ST | 39.20.91.10 |  | 37,5µk |  |  |  |  | 5 |  | 99 | 63 | www.coolnlite.com.vn
| Phim cách nhiệt COOL N LITE- SPECTRATINT SERIES | Cool N Lite Solar Film Pte Ltd. | CNL-15 ST | 39.20.91.10 |  | 37,5µk |  |  |  |  | 15 |  | 99 | 46 | www.coolnlite.com.vn
| Phim cách nhiệt COOL N LITE- SPECTRATINT SERIES | Cool N Lite Solar Film Pte Ltd. | CNL-20 ST | 39.20.91.10 |  | 37,5µk |  |  |  |  | 20 |  | 99 | 60 | www.coolnlite.com.vn
| Phim cách nhiệt COOL N LITE- SPECTRATINT SERIES | Cool N Lite Solar Film Pte Ltd. | CNL-25 ST | 39.20.91.10 |  | 37,5µk |  |  |  |  | 32 |  | 99 | 50 | www.coolnlite.com.vn
| Phim cách nhiệt COOL N LITE- SPECTRATINT SERIES | Cool N Lite Solar Film Pte Ltd. | CNL-30 SL | 39.20.91.10 |  | 37,5µk | 90 | 43 | 33 |  | 30 |  | 99 | 63 | www.coolnlite.com.vn
| Phim cách nhiệt COOL N LITE- SPECTRATINT SERIES | Cool N Lite Solar Film Pte Ltd. | CNL-35 SL | 39.20.91.10 |  | 37,5µk | 60 | 30 | 25 |  | 35 |  | 99 | 46 | www.coolnlite.com.vn
| Phim cách nhiệt COOL N LITE- SPECTRATINT SERIES | Cool N Lite Solar Film Pte Ltd. | CNL-40 SL | 39.20.91.10 |  | 37,5µk | 90 | 40 | 32 |  | 40 |  | 99 | 60 | www.coolnlite.com.vn
| Phim cách nhiệt COOL N LITE- SPECTRATINT SERIES | Cool N Lite Solar Film Pte Ltd. | CNL-50 SL | 39.20.91.10 |  | 37,5µk | 80 | 39 | 22 |  | 53 |  | 99 | 63 | www.coolnlite.com.vn
| Phim cách nhiệt COOL N LITE- SPECTRATINT SERIES | Cool N Lite Solar Film Pte Ltd. | CNL - 60 SC | 39.20.91.10 |  | 37,5µk | 60 | 29 | 9 |  | 60 |  | 99 | 29 | www.coolnlite.com.vn
| Phim cách nhiệt COOL N LITE- SPECTRATINT SERIES | Cool N Lite Solar Film Pte Ltd. | CNL - 63 SC | 39.20.91.10 |  | 37,5µk | 85 | 38 | 20 |  | 63 |  | 99 | 48 | www.coolnlite.com.vn
| Phim cách nhiệt COOL N LITE- SPECTRATINT SERIES | Cool N Lite Solar Film Pte Ltd. | CNL - 75 SC | 39.20.91.10 |  | 37,5µk | 80 | 30 | 25 |  | 75 |  | 99 | 46 | www.coolnlite.com.vn
| Phim cách nhiệt COOL N LITE- SPECTRATINT SERIES | Cool N Lite Solar Film Pte Ltd. | CNL - 88 SC | 39.20.91.10 |  |  | 75 | 10 | 27 |  | 81 |  | 99 | 34 | www.coolnlite.com.vn
| Phim cách nhiệt SPECTRAFROST | Cool N Lite Solar Film Pte Ltd. | CNL Frosted WHITE | 39.20.91.10 |  | 50 µk | 70 | 35 | 33 |  | 74 |  | 99 | 58 | www.coolnlite.com.vn
| Phim cách nhiệt SPECTRAFROST | Cool N Lite Solar Film Pte Ltd. | CNL Frosted Brow | 39.20.91.10 |  | 50 µk | 50 | 35 | 16 |  | 36 |  | 99 | 41 | www.coolnlite.com.vn
| Phim cách nhiệt SPECTRAFROST | Cool N Lite Solar Film Pte Ltd. | CNL Frosted Silver | 39.20.91.10 |  | 50 µk | 95 | 29 | 59 |  | 15 |  | 99 | 80 | www.coolnlite.com.vn
| Phim cách nhiệt SPECTRAFROST | Cool N Lite Solar Film Pte Ltd. | CNL Matt Black | 39.20.91.10 |  | 75 µk | 80 | 88 | 11 |  | 0 |  | 99 | 74 | www.coolnlite.com.vn
| Phim cách nhiệt SPECTRAFROST | Cool N Lite Solar Film Pte Ltd. | CNL Gloss Black | 39.20.91.10 |  | 75 µk | 80 | 88 | 11 |  | 0 |  | 99 | 74 | www.coolnlite.com.vn
| Phim cách nhiệt SPECTRAFROST | Cool N Lite Solar Film Pte Ltd. | CNL Matt White | 39.20.91.10 |  | 75 µk | 90 | 8816 | 66 |  | 14 |  | 99 | 78 | www.coolnlite.com.vn
| Phim cách nhiệt SPECTRASHINE SERIES | Cool N Lite Solar Film Pte Ltd. | CNL 20R SS | 39.20.91.10 |  | 37,5 µk | 85 | 64 | 21 |  | 20 |  | 99 | 67 | www.coolnlite.com.vn
| Phim cách nhiệt SPECTRASHINE SERIES | Cool N Lite Solar Film Pte Ltd. | CNL S15 SS | 39.20.91.10 |  | 37,5 µk | 95 | 32 | 58 |  | 15 |  | 99 | 81 | www.coolnlite.com.vn
| Phim cách nhiệt SPECTRASHINE SERIES | Cool N Lite Solar Film Pte Ltd. | CNLGN15 SS | 39.20.91.10 |  | 37,5 µk | 95 | 42 | 43 |  | 14 |  | 99 | 73 | www.coolnlite.com.vn
| Phim cách nhiệt SPECTRASHINE SERIES | Cool N Lite Solar Film Pte Ltd. | CNL BL15 SS | 39.20.91.10 |  | 37,5 µk | 95 | 33 | 53 |  | 10 |  | 99 | 77 | www.coolnlite.com.vn
| Phim cách nhiệt SPECTRASHINE SERIES | Cool N Lite Solar Film Pte Ltd. | CNL SPYGLASS | 39.20.91.10 |  | 37,5 µk | 95 | 37 | 54 |  | 11 |  | 99 | 81 | www.coolnlite.com.vn
| Phim cách nhiệt SPECTRA X | Cool N Lite Solar Film Pte Ltd. | CNL-X10 | 39.20.91.10 |  | 50 µk | 98 | 47 | 45 |  | 10 |  | 99 | 79 | www.coolnlite.com.vn
| Phim cách nhiệt SPECTRA X | Cool N Lite Solar Film Pte Ltd. | CNL-X20 | 39.20.91.10 |  | 50 µk | 98 | 46 | 45 |  | 20 |  | 99 | 78 | www.coolnlite.com.vn
| Phim cách nhiệt SPECTRA X | Cool N Lite Solar Film Pte Ltd. | CNL-X30 | 39.20.91.10 |  | 50 µk | 98 | 46 | 44 |  | 30 |  | 99 | 77 | www.coolnlite.com.vn
| Phim cách nhiệt SPECTRA X | Cool N Lite Solar Film Pte Ltd. | CNL-X40 | 39.20.91.10 |  | 50 µk | 96 | 45 | 44 |  | 40 |  | 99 | 76 | www.coolnlite.com.vn
| Phim cách nhiệt SPECTRA X | Cool N Lite Solar Film Pte Ltd. | CNL-X55 | 39.20.91.10 |  | 50 µk | 94 | 37 | 39 |  | 55 |  | 99 | 65 | www.coolnlite.com.vn
| Phim cách nhiệt SPECTRA X | Cool N Lite Solar Film Pte Ltd. | CNL-X70 | 39.20.91.10 |  | 50 µk | 90 | 33 | 36 |  | 70 |  | 99 | 60 | www.coolnlite.com.vn
| Phim cách nhiệt SECUREGARD TM SERIES | Cool N Lite Solar Film Pte Ltd. | CNL 2MIL SG | 39.20.91.10 |  | 50 µk | 40 | 12 | 9 |  | 91 |  | 99 | 18 | www.coolnlite.com.vn
| Phim cách nhiệt SECUREGARD TM SERIES | Cool N Lite Solar Film Pte Ltd. | CNL 4MIL SG | 39.20.91.10 |  | 100 µk | 40 | 12 | 9 |  | 90 |  | 99 | 18 | www.coolnlite.com.vn
| Phim cách nhiệt SECUREGARD TM SERIES | Cool N Lite Solar Film Pte Ltd. | CNL 7MIL SG | 39.20.91.10 |  | 175 µk | 40 | 14 | 9 |  | 89 |  | 99 | 19 | www.coolnlite.com.vn
| Phim cách nhiệt SOLARZONE | Công ty TNHH XNK Toàn Việt | STEEL 70 | 39.20.91.10 | ISO 9001: 2008; ISO 14001: 2004; OHSAS 18001 |  |  |  |  | 35 | 69 |  | >99 | 35 | www.solarzone.vn
| Phim cách nhiệt SOLARZONE | Công ty TNHH XNK Toàn Việt | STEEL 35 | 39.20.91.10 | ISO 9001: 2008; ISO 14001: 2004; OHSAS 18002 |  |  |  |  | 74 | 35 |  | >99 | 74 | www.solarzone.vn
| Phim cách nhiệt SOLARZONE | Công ty TNHH XNK Toàn Việt | STEEL 20 | 39.20.91.10 | ISO 9001: 2008; ISO 14001: 2004; OHSAS 18003 |  |  |  |  | 90 | 10 |  | >99 | 90 | www.solarzone.vn
| Phim cách nhiệt SOLARZONE | Công ty TNHH XNK Toàn Việt | TITAN 15 | 39.20.91.10 | ISO 9001: 2008; ISO 14001: 2004; OHSAS 18004 |  |  |  |  | 91 | 12 |  | >99 | 91 | www.solarzone.vn
| Phim cách nhiệt SOLARZONE | Công ty TNHH XNK Toàn Việt | SILVER 35 | 39.20.91.10 | ISO 9001: 2008; ISO 14001: 2004; OHSAS 18005 |  |  |  |  | 75 | 31 |  | >99 | 75 | www.solarzone.vn
| Phim cách nhiệt SOLARZONE | Công ty TNHH XNK Toàn Việt | SILVER 20 | 39.20.91.10 | ISO 9001: 2008; ISO 14001: 2004; OHSAS 18006 |  |  |  |  | 86 | 15 |  | >99 | 86 | www.solarzone.vn
| Phim cách nhiệt SOLARZONE | Công ty TNHH XNK Toàn Việt | HP 35 | 39.20.91.10 | ISO 9001: 2008; ISO 14001: 2004; OHSAS 18007 |  |  |  |  | 48 | 37 |  | >99 | 48 | www.solarzone.vn
| Phim cách nhiệt SOLARZONE | Công ty TNHH XNK Toàn Việt | HP20 | 39.20.91.10 | ISO 9001: 2008; ISO 14001: 2004; OHSAS 18008 |  |  |  |  | 54 | 22 |  | >99 | 54 | www.solarzone.vn
| Phim cách nhiệt SOLARZONE | Công ty TNHH XNK Toàn Việt | SAFETY 4MIL | 39.20.91.10 | ISO 9001: 2008; ISO 14001: 2004; OHSAS 18009 | 4 |  |  |  | 0 | 90 |  | >99 | 0 | www.solarzone.vn
| Phim cách nhiệt SOLARZONE | Công ty TNHH XNK Toàn Việt | CS 50 | 39.20.91.10 | ISO 9001: 2008; ISO 14001: 2004; OHSAS 18010 |  |  |  |  | 57 | 45 |  | >99 | 57 | www.solarzone.vn